## Спектр
λ, нм | Ψ, град | Δ, град | σΨ, град | σΔ, град
400 | 60.359 | 335.4363 | 0.035 | 0.0896
402 | 62.0807 | 8.0422 | 0.0347 | 0.0921
404 | 56.2381 | 34.412 | 0.0344 | 0.0819
406 | 48.8306 | 48.4452 | 0.0341 | 0.0756
408 | 42.6622 | 56.6494 | 0.0337 | 0.0745
410 | 38.153 | 62.4706 | 0.0334 | 0.0757
412 | 34.658 | 67.9164 | 0.0331 | 0.0779
414 | 31.808 | 73.2021 | 0.0328 | 0.0805
416 | 29.589 | 78.9186 | 0.0325 | 0.0833
418 | 27.4598 | 85.3295 | 0.0322 | 0.0865
420 | 25.6554 | 92.2273 | 0.0319 | 0.09
422 | 23.9821 | 99.8266 | 0.0316 | 0.0937
424 | 22.3949 | 108.0789 | 0.0313 | 0.0977
426 | 21.0072 | 117.1338 | 0.0311 | 0.1021
428 | 19.6886 | 127.2389 | 0.0308 | 0.1067
430 | 18.5626 | 137.8687 | 0.0305 | 0.1113
432 | 17.5371 | 149.7418 | 0.0302 | 0.1155
434 | 16.8676 | 161.7959 | 0.0299 | 0.1186
436 | 16.4454 | 174.8546 | 0.0297 | 0.12
438 | 16.4001 | 187.6972 | 0.0294 | 0.1195
440 | 16.5834 | 200.2198 | 0.0291 | 0.117
442 | 17.0251 | 212.1945 | 0.0288 | 0.1128
444 | 17.883 | 223.3631 | 0.0286 | 0.1076
446 | 18.7484 | 233.4719 | 0.0283 | 0.1021
448 | 19.8727 | 242.8461 | 0.0281 | 0.0966
450 | 21.0702 | 251.1898 | 0.0278 | 0.0913
452 | 22.241 | 258.75 | 0.0275 | 0.0864
454 | 23.5304 | 265.5281 | 0.0273 | 0.082
456 | 24.894 | 271.7893 | 0.027 | 0.0779
458 | 26.2772 | 277.623 | 0.0268 | 0.0742
460 | 27.8134 | 282.9978 | 0.0266 | 0.0707
462 | 29.4843 | 287.9044 | 0.0263 | 0.0675
464 | 31.2654 | 292.61 | 0.0261 | 0.0646
466 | 33.3851 | 297.4125 | 0.0258 | 0.0618
468 | 35.7624 | 302.2087 | 0.0256 | 0.0594
470 | 38.5249 | 307.5838 | 0.0254 | 0.0573
472 | 41.5977 | 313.7284 | 0.0251 | 0.0557
474 | 44.9579 | 321.6388 | 0.0249 | 0.0548
476 | 48.1695 | 331.4014 | 0.0247 | 0.0547
478 | 50.6783 | 343.9225 | 0.0245 | 0.0549
480 | 51.6373 | 358.1762 | 0.0242 | 0.0548
482 | 50.7618 | 12.3384 | 0.024 | 0.054
484 | 48.4329 | 24.6109 | 0.0238 | 0.0528
486 | 45.3416 | 34.4101 | 0.0236 | 0.0519
488 | 42.0797 | 42.0301 | 0.0234 | 0.0517
490 | 39.1145 | 48.0255 | 0.0232 | 0.0521
492 | 36.4487 | 53.0079 | 0.023 | 0.0529
494 | 34.0992 | 57.3309 | 0.0228 | 0.054
496 | 32.0716 | 61.3577 | 0.0226 | 0.0552
498 | 30.234 | 65.2198 | 0.0224 | 0.0566
500 | 28.5422 | 69.0884 | 0.0222 | 0.0581
502 | 27.1232 | 73.006 | 0.022 | 0.0597
504 | 25.7391 | 76.9486 | 0.0218 | 0.0614
506 | 24.4333 | 81.1384 | 0.0216 | 0.0632
508 | 23.1749 | 85.5923 | 0.0215 | 0.0651
510 | 22.0164 | 90.0801 | 0.0213 | 0.0673
512 | 20.9113 | 94.8779 | 0.0211 | 0.0696
514 | 19.8079 | 99.8421 | 0.0209 | 0.0722
516 | 18.7273 | 105.3822 | 0.0207 | 0.075
518 | 17.6987 | 111.0145 | 0.0206 | 0.0781
520 | 16.7206 | 117.3032 | 0.0204 | 0.0814
522 | 15.8168 | 123.9869 | 0.0202 | 0.0849
524 | 15.0048 | 130.9724 | 0.0201 | 0.0885
526 | 14.2173 | 138.5933 | 0.0199 | 0.092
528 | 13.6005 | 146.8891 | 0.0198 | 0.0953
530 | 13.0658 | 155.2281 | 0.0196 | 0.098
532 | 12.7064 | 164.3807 | 0.0195 | 0.1001
534 | 12.4202 | 173.6131 | 0.0193 | 0.1011
536 | 12.3216 | 183.0657 | 0.0192 | 0.1009
538 | 12.4132 | 192.2339 | 0.019 | 0.0996
540 | 12.6566 | 201.1243 | 0.0189 | 0.0972
542 | 12.9765 | 209.8426 | 0.0187 | 0.094
544 | 13.4987 | 217.9051 | 0.0186 | 0.0902
546 | 14.0608 | 225.2837 | 0.0185 | 0.0862
548 | 14.6535 | 232.171 | 0.0183 | 0.0821
550 | 15.4654 | 238.5776 | 0.0182 | 0.0781
552 | 16.1808 | 244.46 | 0.0181 | 0.0742
554 | 16.9498 | 250.0634 | 0.0179 | 0.0707
556 | 17.822 | 255.2287 | 0.0178 | 0.0673
558 | 18.6674 | 259.9265 | 0.0177 | 0.0643
560 | 19.5134 | 264.3926 | 0.0176 | 0.0615
562 | 20.3925 | 268.6179 | 0.0175 | 0.0589
564 | 21.2752 | 272.344 | 0.0174 | 0.0565
566 | 22.1846 | 276.0786 | 0.0173 | 0.0543
568 | 23.088 | 279.5247 | 0.0172 | 0.0523
570 | 24.0358 | 282.913 | 0.017 | 0.0504
572 | 24.9802 | 286.1614 | 0.0169 | 0.0487
574 | 25.9952 | 289.1559 | 0.0168 | 0.0471
576 | 26.9768 | 292.1559 | 0.0168 | 0.0455
578 | 28.0853 | 295.1085 | 0.0167 | 0.0441
580 | 29.1847 | 298.0341 | 0.0166 | 0.0428
582 | 30.4053 | 300.9917 | 0.0165 | 0.0415
584 | 31.7042 | 303.9508 | 0.0164 | 0.0403
586 | 33.0176 | 306.9829 | 0.0163 | 0.0393
588 | 34.4023 | 310.3235 | 0.0162 | 0.0383
590 | 35.9275 | 313.8029 | 0.0162 | 0.0374
592 | 37.47 | 317.6458 | 0.0161 | 0.0366
594 | 39.0464 | 321.8438 | 0.016 | 0.036
596 | 40.5817 | 326.4655 | 0.0159 | 0.0355
598 | 42.0535 | 331.6365 | 0.0159 | 0.0351
600 | 43.3694 | 337.3888 | 0.0158 | 0.0348
602 | 44.461 | 343.5718 | 0.0157 | 0.0346
604 | 45.2689 | 350.2322 | 0.0157 | 0.0345
606 | 45.6222 | 357.0607 | 0.0156 | 0.0344
608 | 45.5586 | 3.9523 | 0.0156 | 0.0342
610 | 45.0727 | 10.7801 | 0.0155 | 0.0341
612 | 44.2041 | 17.0014 | 0.0155 | 0.034
614 | 43.1215 | 22.894 | 0.0154 | 0.034
616 | 41.7692 | 28.1247 | 0.0154 | 0.034
618 | 40.3682 | 32.7923 | 0.0153 | 0.0342
620 | 38.947 | 37.0311 | 0.0153 | 0.0344
622 | 37.4542 | 40.7687 | 0.0153 | 0.0347
624 | 36.0621 | 44.2082 | 0.0152 | 0.0352
626 | 34.7125 | 47.2951 | 0.0152 | 0.0357
628 | 33.4159 | 50.111 | 0.0152 | 0.0363
630 | 32.2047 | 52.7367 | 0.0151 | 0.0369
632 | 31.0344 | 55.2679 | 0.0151 | 0.0376
634 | 29.9882 | 57.7429 | 0.0151 | 0.0383
636 | 28.9785 | 60.0619 | 0.0151 | 0.0391
638 | 28.0132 | 62.3337 | 0.015 | 0.0399
640 | 27.097 | 64.5524 | 0.015 | 0.0408
642 | 26.2011 | 66.8452 | 0.015 | 0.0417
644 | 25.3908 | 69.1147 | 0.015 | 0.0426
646 | 24.5826 | 71.3663 | 0.015 | 0.0436
648 | 23.8161 | 73.6687 | 0.015 | 0.0447
650 | 23.0563 | 76.0458 | 0.015 | 0.0458
652 | 22.3154 | 78.4559 | 0.015 | 0.047
654 | 21.5744 | 80.7902 | 0.015 | 0.0482
656 | 20.8719 | 83.2288 | 0.015 | 0.0495
658 | 20.2123 | 85.688 | 0.015 | 0.0509
660 | 19.5257 | 88.4186 | 0.015 | 0.0524
662 | 18.8434 | 91.1313 | 0.015 | 0.054
664 | 18.1835 | 93.9478 | 0.015 | 0.0556
666 | 17.5628 | 96.7712 | 0.015 | 0.0574
668 | 16.9243 | 99.6918 | 0.015 | 0.0593
670 | 16.2573 | 102.7964 | 0.015 | 0.0613
672 | 15.6775 | 106.0358 | 0.015 | 0.0634
674 | 15.06 | 109.453 | 0.015 | 0.0657
676 | 14.5054 | 113.0728 | 0.015 | 0.0681
678 | 13.9443 | 116.8478 | 0.015 | 0.0706
680 | 13.3752 | 120.6212 | 0.015 | 0.0733
682 | 12.8823 | 124.6551 | 0.015 | 0.076
684 | 12.3691 | 128.9965 | 0.015 | 0.0789
686 | 11.9034 | 133.3879 | 0.015 | 0.0817
688 | 11.4896 | 138.1522 | 0.015 | 0.0846
690 | 11.0815 | 143.1205 | 0.015 | 0.0875
692 | 10.7169 | 148.4769 | 0.015 | 0.0902
694 | 10.4231 | 153.5423 | 0.015 | 0.0927
696 | 10.1595 | 159.4149 | 0.015 | 0.0949
698 | 9.9636 | 165.08 | 0.015 | 0.0968
700 | 9.844 | 170.8766 | 0.015 | 0.0981
702 | 9.7494 | 176.853 | 0.015 | 0.0989
704 | 9.7465 | 182.8241 | 0.015 | 0.099
706 | 9.7946 | 188.7465 | 0.015 | 0.0986
708 | 9.8757 | 194.4628 | 0.015 | 0.0977
710 | 10.0379 | 200.0399 | 0.015 | 0.0963
712 | 10.2306 | 205.6211 | 0.015 | 0.0945
714 | 10.4723 | 210.8159 | 0.015 | 0.0924
716 | 10.7566 | 215.6287 | 0.015 | 0.09
718 | 11.0408 | 220.5084 | 0.015 | 0.0876
720 | 11.4429 | 225.1371 | 0.015 | 0.085
722 | 11.8255 | 229.3121 | 0.015 | 0.0825
724 | 12.1857 | 233.233 | 0.015 | 0.0799
726 | 12.6105 | 237.1752 | 0.015 | 0.0774
728 | 13.0285 | 240.8021 | 0.015 | 0.075
730 | 13.5024 | 244.1991 | 0.015 | 0.0727
732 | 13.9723 | 247.4458 | 0.015 | 0.0705
734 | 14.4253 | 250.5426 | 0.015 | 0.0684
736 | 14.9021 | 253.4561 | 0.015 | 0.0664
738 | 15.392 | 256.2904 | 0.015 | 0.0645
740 | 15.8782 | 258.8784 | 0.015 | 0.0627
742 | 16.3718 | 261.4235 | 0.015 | 0.0611
744 | 16.844 | 263.8313 | 0.015 | 0.0595
746 | 17.334 | 266.1928 | 0.015 | 0.058
748 | 17.8384 | 268.4553 | 0.015 | 0.0566
750 | 18.3564 | 270.5742 | 0.015 | 0.0552
752 | 18.8452 | 272.6304 | 0.015 | 0.054
754 | 19.3302 | 274.5399 | 0.015 | 0.0528
756 | 19.841 | 276.6669 | 0.015 | 0.0517
758 | 20.3499 | 278.495 | 0.015 | 0.0506
760 | 20.8442 | 280.2846 | 0.015 | 0.0496
762 | 21.3675 | 282.0765 | 0.015 | 0.0486
764 | 21.8824 | 283.8253 | 0.015 | 0.0477
766 | 22.3966 | 285.4588 | 0.015 | 0.0469
768 | 22.9011 | 287.1827 | 0.015 | 0.046
770 | 23.438 | 288.7901 | 0.015 | 0.0452
772 | 23.9455 | 290.3801 | 0.015 | 0.0445
774 | 24.4821 | 291.9098 | 0.015 | 0.0437
776 | 25.0397 | 293.4405 | 0.015 | 0.043
778 | 25.6035 | 294.9447 | 0.015 | 0.0424
780 | 26.1359 | 296.5368 | 0.015 | 0.0417
782 | 26.7119 | 298.0059 | 0.015 | 0.0411
784 | 27.2737 | 299.5221 | 0.015 | 0.0405
786 | 27.8953 | 300.9929 | 0.015 | 0.0399
788 | 28.4673 | 302.5782 | 0.015 | 0.0394
790 | 29.0848 | 304.0542 | 0.015 | 0.0388
792 | 29.7188 | 305.5744 | 0.015 | 0.0383
794 | 30.3627 | 307.1884 | 0.015 | 0.0378
796 | 30.9793 | 308.726 | 0.015 | 0.0374
798 | 31.6658 | 310.3033 | 0.015 | 0.0369
800 | 32.3341 | 312.0904 | 0.015 | 0.0365

## Условия
Образец | Si₃N₄ на кремнии, 70°
Материал плёнки (априори) | Si3N4 (LPCVD)
Модель дисперсии | Тауц–Лоренц + УФ-полюс, ε∞ = 1 (физически допустимая, КК-согласованная)
Справочные параметры | A = 156.51, E0 = 7.20 эВ, C = 3.60 эВ, Eg = 4.60 эВ, A_uv = 103.31 эВ², E_uv = 13.0 эВ
Подложка | Кремний c-Si (табличные n, k); задней стороны нет (полубесконечная)
Угол падения, град | 70
Толщина (номинал), нм | 600
Неопределённость толщины, % | ±6
Диапазон длин волн, нм | 400 – 800, шаг 2
Спектральная полоса прибора, нм (FWHM) | 1
Шумовая модель | столбцы σΨ, σΔ — повторяемость прибора (σΔ растёт при Ψ → 0)
Прибор | RCE-эллипсометр с ПЗС, все длины волн одновременно; Δ в диапазоне 0–360°; конвенция N = n − ik (Аззам–Башара)
Назначение | тестовый файл для приложения: опорный фит однородной плёнки → ИИ по остатку → окончательный фит; истинные параметры — в answer_key.xlsx