## Спектр
λ, нм | Ψ, град | Δ, град | σΨ, град | σΔ, град
400 | 11.2372 | 98.6094 | 0.035 | 0.2005
402 | 13.0603 | 118.1829 | 0.0347 | 0.173
404 | 14.377 | 131.9988 | 0.0344 | 0.1568
406 | 15.3605 | 142.8109 | 0.0341 | 0.1462
408 | 16.1827 | 152.1567 | 0.0337 | 0.1387
410 | 16.6063 | 160.4267 | 0.0334 | 0.1337
412 | 16.9264 | 168.3497 | 0.0331 | 0.1306
414 | 17.0005 | 176.3011 | 0.0328 | 0.129
416 | 16.7801 | 183.7458 | 0.0325 | 0.129
418 | 16.4458 | 191.8062 | 0.0322 | 0.1305
420 | 15.8545 | 199.8179 | 0.0319 | 0.1335
422 | 15.0947 | 208.2344 | 0.0316 | 0.1383
424 | 14.1041 | 217.1644 | 0.0313 | 0.1453
426 | 13.004 | 227.4396 | 0.0311 | 0.1554
428 | 11.7092 | 240.4405 | 0.0308 | 0.17
430 | 10.1931 | 258.1279 | 0.0305 | 0.1928
432 | 8.4203 | 284.9054 | 0.0302 | 0.2301
434 | 6.9526 | 327.9699 | 0.0299 | 0.2755
436 | 7.0325 | 22.4587 | 0.0297 | 0.2674
438 | 8.7323 | 64.4469 | 0.0294 | 0.2159
440 | 10.4579 | 91.8871 | 0.0291 | 0.1792
442 | 11.8844 | 109.2457 | 0.0288 | 0.1575
444 | 12.9484 | 122.445 | 0.0286 | 0.1437
446 | 13.8418 | 132.3822 | 0.0283 | 0.1339
448 | 14.5668 | 140.7294 | 0.0281 | 0.1266
450 | 15.1724 | 148.1708 | 0.0278 | 0.121
452 | 15.6462 | 154.9607 | 0.0275 | 0.1168
454 | 15.9577 | 161.4056 | 0.0273 | 0.1136
456 | 16.1493 | 167.5328 | 0.027 | 0.1113
458 | 16.2185 | 173.9792 | 0.0268 | 0.1098
460 | 16.1938 | 179.7164 | 0.0266 | 0.1091
462 | 16.0287 | 185.6109 | 0.0263 | 0.1091
464 | 15.7304 | 191.6838 | 0.0261 | 0.1098
466 | 15.3275 | 197.7018 | 0.0258 | 0.1112
468 | 14.8325 | 204.0003 | 0.0256 | 0.1135
470 | 14.2901 | 210.6393 | 0.0254 | 0.1166
472 | 13.5875 | 217.6245 | 0.0251 | 0.1207
474 | 12.8132 | 225.2169 | 0.0249 | 0.1261
476 | 12.032 | 234.4566 | 0.0247 | 0.1332
478 | 11.0365 | 245.195 | 0.0245 | 0.1428
480 | 9.9254 | 258.7599 | 0.0242 | 0.156
482 | 8.75 | 277.316 | 0.024 | 0.1748
484 | 7.5698 | 302.9024 | 0.0238 | 0.1991
486 | 6.8808 | 337.3245 | 0.0236 | 0.2188
488 | 6.9829 | 16.9228 | 0.0234 | 0.2125
490 | 7.9556 | 49.8856 | 0.0232 | 0.1857
492 | 9.1637 | 74.7875 | 0.023 | 0.1603
494 | 10.3024 | 92.5908 | 0.0228 | 0.1421
496 | 11.315 | 105.9698 | 0.0226 | 0.1294
498 | 12.0805 | 116.3709 | 0.0224 | 0.1203
500 | 12.7718 | 125.0816 | 0.0222 | 0.1132
502 | 13.3896 | 132.3699 | 0.022 | 0.1077
504 | 13.8934 | 138.7713 | 0.0218 | 0.1031
506 | 14.2791 | 144.5197 | 0.0216 | 0.0994
508 | 14.6924 | 150.0484 | 0.0215 | 0.0963
510 | 14.9428 | 155.0305 | 0.0213 | 0.0937
512 | 15.2082 | 159.9048 | 0.0211 | 0.0917
514 | 15.4001 | 164.5833 | 0.0209 | 0.09
516 | 15.4573 | 169.2857 | 0.0207 | 0.0887
518 | 15.5548 | 173.8799 | 0.0206 | 0.0877
520 | 15.4914 | 178.2727 | 0.0204 | 0.0871
522 | 15.4579 | 182.8896 | 0.0202 | 0.0868
524 | 15.2626 | 187.3843 | 0.0201 | 0.0868
526 | 15.0584 | 191.7249 | 0.0199 | 0.0871
528 | 14.8527 | 196.3397 | 0.0198 | 0.0877
530 | 14.5438 | 200.9034 | 0.0196 | 0.0887
532 | 14.1866 | 205.663 | 0.0195 | 0.0899
534 | 13.823 | 210.581 | 0.0193 | 0.0916
536 | 13.3724 | 215.398 | 0.0192 | 0.0936
538 | 12.878 | 221.1355 | 0.019 | 0.0961
540 | 12.3511 | 227.1184 | 0.0189 | 0.0991
542 | 11.7696 | 233.3701 | 0.0187 | 0.1028
544 | 11.1812 | 240.886 | 0.0186 | 0.1073
546 | 10.543 | 249.5207 | 0.0185 | 0.1129
548 | 9.8011 | 259.5389 | 0.0183 | 0.12
550 | 9.0237 | 272.3934 | 0.0182 | 0.1289
552 | 8.2629 | 287.9518 | 0.0181 | 0.1398
554 | 7.5417 | 308.0282 | 0.0179 | 0.1518
556 | 7.0246 | 331.6715 | 0.0178 | 0.1615
558 | 6.8705 | 358.4253 | 0.0177 | 0.1633
560 | 7.1919 | 24.5405 | 0.0176 | 0.1551
562 | 7.8565 | 47.193 | 0.0175 | 0.1419
564 | 8.6301 | 65.4598 | 0.0174 | 0.1286
566 | 9.3888 | 80.7352 | 0.0173 | 0.1176
568 | 10.1328 | 92.5161 | 0.0172 | 0.109
570 | 10.7378 | 102.4126 | 0.017 | 0.1022
572 | 11.3072 | 110.5682 | 0.0169 | 0.0968
574 | 11.8056 | 117.65 | 0.0168 | 0.0924
576 | 12.2715 | 123.8748 | 0.0168 | 0.0887
578 | 12.6735 | 129.1906 | 0.0167 | 0.0856
580 | 13.0488 | 134.1289 | 0.0166 | 0.0829
582 | 13.3797 | 138.82 | 0.0165 | 0.0806
584 | 13.6781 | 142.8788 | 0.0164 | 0.0786
586 | 13.9182 | 146.8792 | 0.0163 | 0.0768
588 | 14.1795 | 150.7935 | 0.0162 | 0.0753
590 | 14.3237 | 154.4647 | 0.0162 | 0.0739
592 | 14.5125 | 158.237 | 0.0161 | 0.0728
594 | 14.663 | 161.4587 | 0.016 | 0.0719
596 | 14.7734 | 164.8896 | 0.0159 | 0.0711
598 | 14.8343 | 168.288 | 0.0159 | 0.0704
600 | 14.894 | 171.4965 | 0.0158 | 0.0699
602 | 14.9023 | 174.7913 | 0.0157 | 0.0696
604 | 14.8865 | 178.0698 | 0.0157 | 0.0694
606 | 14.8428 | 181.1904 | 0.0156 | 0.0693
608 | 14.8251 | 184.4433 | 0.0156 | 0.0693
610 | 14.6938 | 187.6331 | 0.0155 | 0.0695
612 | 14.5743 | 190.8398 | 0.0155 | 0.0698
614 | 14.4431 | 194.0233 | 0.0154 | 0.0702
616 | 14.2784 | 197.2568 | 0.0154 | 0.0708
618 | 14.0785 | 200.3701 | 0.0153 | 0.0714
620 | 13.8363 | 203.9387 | 0.0153 | 0.0723
622 | 13.6274 | 207.3468 | 0.0153 | 0.0732
624 | 13.3724 | 210.7938 | 0.0152 | 0.0743
626 | 13.1129 | 214.1346 | 0.0152 | 0.0756
628 | 12.8174 | 218.0455 | 0.0152 | 0.0771
630 | 12.4969 | 221.7829 | 0.0151 | 0.0787
632 | 12.164 | 225.8298 | 0.0151 | 0.0806
634 | 11.8095 | 230.2347 | 0.0151 | 0.0827
636 | 11.4556 | 234.9554 | 0.0151 | 0.0851
638 | 11.0565 | 240.1317 | 0.015 | 0.0878
640 | 10.6716 | 245.7942 | 0.015 | 0.091
642 | 10.2123 | 251.9425 | 0.015 | 0.0945
644 | 9.7582 | 259.1186 | 0.015 | 0.0987
646 | 9.303 | 267.3754 | 0.015 | 0.1034
648 | 8.8078 | 276.4297 | 0.015 | 0.1089
650 | 8.3169 | 287.1692 | 0.015 | 0.1151
652 | 7.8716 | 299.3926 | 0.015 | 0.1218
654 | 7.4497 | 313.8424 | 0.015 | 0.1283
656 | 7.1548 | 329.5268 | 0.015 | 0.1336
658 | 7.0224 | 346.964 | 0.015 | 0.1365
660 | 7.0348 | 4.2883 | 0.015 | 0.1359
662 | 7.2098 | 21.4475 | 0.015 | 0.1321
664 | 7.5758 | 37.1983 | 0.015 | 0.1262
666 | 8.0236 | 51.2125 | 0.015 | 0.1196
668 | 8.4764 | 63.2384 | 0.015 | 0.1131
670 | 8.942 | 73.9267 | 0.015 | 0.1072
672 | 9.4082 | 83.1956 | 0.015 | 0.1022
674 | 9.8385 | 91.0281 | 0.015 | 0.0978
676 | 10.2789 | 98.0283 | 0.015 | 0.0941
678 | 10.6397 | 104.2526 | 0.015 | 0.091
680 | 10.9832 | 109.7262 | 0.015 | 0.0882
682 | 11.3053 | 114.5296 | 0.015 | 0.0858
684 | 11.594 | 119.2112 | 0.015 | 0.0837
686 | 11.877 | 123.2071 | 0.015 | 0.0819
688 | 12.1345 | 127.0964 | 0.015 | 0.0802
690 | 12.3783 | 130.614 | 0.015 | 0.0788
692 | 12.6195 | 133.7535 | 0.015 | 0.0774
694 | 12.826 | 137.0084 | 0.015 | 0.0762
696 | 13.0229 | 139.9828 | 0.015 | 0.0752
698 | 13.2189 | 142.9093 | 0.015 | 0.0742
700 | 13.3912 | 145.658 | 0.015 | 0.0733
702 | 13.5477 | 148.4152 | 0.015 | 0.0725
704 | 13.6661 | 150.9197 | 0.015 | 0.0718
706 | 13.804 | 153.4455 | 0.015 | 0.0712
708 | 13.9051 | 155.8236 | 0.015 | 0.0706
710 | 14.0313 | 158.2027 | 0.015 | 0.0702
712 | 14.135 | 160.6647 | 0.015 | 0.0697
714 | 14.2049 | 162.9174 | 0.015 | 0.0694
716 | 14.2609 | 165.1857 | 0.015 | 0.0691
718 | 14.3521 | 167.5089 | 0.015 | 0.0689
720 | 14.3622 | 169.6253 | 0.015 | 0.0687
722 | 14.4003 | 171.8993 | 0.015 | 0.0686
724 | 14.3939 | 174.1624 | 0.015 | 0.0685
726 | 14.4129 | 176.2818 | 0.015 | 0.0685
728 | 14.4165 | 178.4784 | 0.015 | 0.0685
730 | 14.382 | 180.649 | 0.015 | 0.0686
732 | 14.3389 | 182.7282 | 0.015 | 0.0688
734 | 14.3058 | 184.9356 | 0.015 | 0.069
736 | 14.2422 | 187.0266 | 0.015 | 0.0692
738 | 14.1783 | 189.137 | 0.015 | 0.0695
740 | 14.1065 | 191.2614 | 0.015 | 0.0698
742 | 14.0258 | 193.4435 | 0.015 | 0.0702
744 | 13.8948 | 195.6098 | 0.015 | 0.0706
746 | 13.8166 | 197.5826 | 0.015 | 0.0711
748 | 13.7139 | 199.9144 | 0.015 | 0.0717
750 | 13.6176 | 202.0928 | 0.015 | 0.0723
752 | 13.4801 | 204.2227 | 0.015 | 0.0729
754 | 13.3113 | 206.4521 | 0.015 | 0.0736
756 | 13.188 | 208.8821 | 0.015 | 0.0744
758 | 13.0168 | 211.0154 | 0.015 | 0.0752
760 | 12.8704 | 213.2541 | 0.015 | 0.0761
762 | 12.6773 | 215.6262 | 0.015 | 0.0771
764 | 12.4954 | 218.1312 | 0.015 | 0.0781
766 | 12.297 | 220.5504 | 0.015 | 0.0792
768 | 12.1641 | 223.2391 | 0.015 | 0.0803
770 | 11.9393 | 226.0563 | 0.015 | 0.0816
772 | 11.7038 | 228.6427 | 0.015 | 0.0829
774 | 11.5144 | 231.8286 | 0.015 | 0.0844
776 | 11.2852 | 234.8408 | 0.015 | 0.0859
778 | 11.0991 | 237.8841 | 0.015 | 0.0876
780 | 10.8551 | 241.2374 | 0.015 | 0.0894
782 | 10.5922 | 244.8934 | 0.015 | 0.0913
784 | 10.3682 | 248.8412 | 0.015 | 0.0934
786 | 10.1028 | 252.8411 | 0.015 | 0.0957
788 | 9.8349 | 257.0888 | 0.015 | 0.0981
790 | 9.5448 | 262.0776 | 0.015 | 0.1008
792 | 9.2853 | 267.3709 | 0.015 | 0.1037
794 | 9.0368 | 272.9083 | 0.015 | 0.1068
796 | 8.7194 | 278.7417 | 0.015 | 0.1102
798 | 8.445 | 285.5384 | 0.015 | 0.1138
800 | 8.1646 | 293.069 | 0.015 | 0.1175

## Условия
Образец | Ta₂O₅ на плавленом кварце, 60°
Материал плёнки (априори) | Ta2O5 (аморфный)
Модель дисперсии | Тауц–Лоренц + УФ-полюс, ε∞ = 1 (физически допустимая, КК-согласованная)
Справочные параметры | A = 321.34, E0 = 5.30 эВ, C = 2.60 эВ, Eg = 4.20 эВ, A_uv = 11.33 эВ², E_uv = 12.0 эВ
Подложка | Плавленый кварц (Malitson 1965); задней стороны нет (полубесконечная)
Угол падения, град | 60
Толщина (номинал), нм | 850
Неопределённость толщины, % | ±6
Диапазон длин волн, нм | 400 – 800, шаг 2
Спектральная полоса прибора, нм (FWHM) | 1
Шумовая модель | столбцы σΨ, σΔ — повторяемость прибора (σΔ растёт при Ψ → 0)
Прибор | RCE-эллипсометр с ПЗС, все длины волн одновременно; Δ в диапазоне 0–360°; конвенция N = n − ik (Аззам–Башара)
Возможные дефекты | неоднородность по глубине (линейный градиент n), шероховатость поверхности (EMA-слой Бруггемана 50/50), поглощение (хвост ниже края: второй осциллятор Тауца–Лоренца с теми же E0, C и порогом E_t = 1.2 эВ; размер — k хвоста при 400 нм)
Назначение | тестовый файл для приложения: опорный фит однородной плёнки → ИИ по остатку → окончательный фит; истинные параметры — в answer_key.xlsx