## Спектр
λ, нм | Ψ, град | Δ, град | σΨ, град | σΔ, град
420 | 10.5925 | 104.2194 | 0.0319 | 0.1937
422 | 14.6031 | 128.9207 | 0.0316 | 0.1422
424 | 17.1561 | 144.3718 | 0.0313 | 0.1221
426 | 18.9747 | 156.4496 | 0.0311 | 0.1115
428 | 19.971 | 167.3296 | 0.0308 | 0.1057
430 | 20.2868 | 177.7017 | 0.0305 | 0.1031
432 | 20.1634 | 187.7383 | 0.0302 | 0.103
434 | 19.3078 | 198.2891 | 0.0299 | 0.1054
436 | 18.0132 | 208.9135 | 0.0297 | 0.1109
438 | 16.1085 | 220.7808 | 0.0294 | 0.121
440 | 13.5978 | 236.4705 | 0.0291 | 0.1406
442 | 9.7903 | 262.1605 | 0.0288 | 0.1895
444 | 5.4233 | 324.6562 | 0.0286 | 0.3372
446 | 7.154 | 73.4998 | 0.0283 | 0.2505
448 | 11.545 | 110.7572 | 0.0281 | 0.1579
450 | 14.485 | 129.49 | 0.0278 | 0.1264
452 | 16.5471 | 142.8245 | 0.0275 | 0.1111
454 | 18.0245 | 153.291 | 0.0273 | 0.1022
456 | 19.0171 | 162.4886 | 0.027 | 0.0967
458 | 19.5434 | 171.3509 | 0.0268 | 0.0934
460 | 19.7671 | 179.9131 | 0.0266 | 0.0919
462 | 19.5007 | 188.4671 | 0.0263 | 0.0919
464 | 18.9052 | 197.0557 | 0.0261 | 0.0935
466 | 17.9769 | 205.8297 | 0.0258 | 0.0968
468 | 16.6547 | 215.1523 | 0.0256 | 0.1026
470 | 14.9251 | 226.1118 | 0.0254 | 0.112
472 | 12.6469 | 240.3819 | 0.0251 | 0.1291
474 | 9.6246 | 262.5742 | 0.0249 | 0.1667
476 | 5.8842 | 307.8524 | 0.0247 | 0.2668
478 | 5.5011 | 42.6552 | 0.0245 | 0.2827
480 | 9.0282 | 92.5901 | 0.0242 | 0.1721
482 | 12.1011 | 115.8243 | 0.024 | 0.1291
484 | 14.2938 | 130.3497 | 0.0238 | 0.1096
486 | 15.915 | 141.0765 | 0.0236 | 0.0985
488 | 17.1405 | 149.924 | 0.0234 | 0.0913
490 | 18.0993 | 158.1549 | 0.0232 | 0.0864
492 | 18.7589 | 165.3972 | 0.023 | 0.0832
494 | 19.0876 | 172.6532 | 0.0228 | 0.0811
496 | 19.1852 | 179.726 | 0.0226 | 0.08
498 | 19.0424 | 186.7774 | 0.0224 | 0.0798
500 | 18.6795 | 193.9902 | 0.0222 | 0.0805
502 | 18.1038 | 201.0259 | 0.022 | 0.0822
504 | 17.1873 | 208.4307 | 0.0218 | 0.085
506 | 16.1498 | 216.3881 | 0.0216 | 0.0893
508 | 14.8233 | 225.4426 | 0.0215 | 0.0957
510 | 13.0849 | 236.21 | 0.0213 | 0.106
512 | 10.9729 | 251.5678 | 0.0211 | 0.1241
514 | 8.249 | 274.496 | 0.0209 | 0.1623
516 | 5.3951 | 319.4487 | 0.0207 | 0.2437
518 | 5.2502 | 35.9335 | 0.0206 | 0.2492
520 | 7.9356 | 82.1063 | 0.0204 | 0.1645
522 | 10.5837 | 105.7541 | 0.0202 | 0.1233
524 | 12.6332 | 120.8935 | 0.0201 | 0.1034
526 | 14.2071 | 131.7671 | 0.0199 | 0.092
528 | 15.4909 | 140.3301 | 0.0198 | 0.0845
530 | 16.5095 | 147.8315 | 0.0196 | 0.0793
532 | 17.3065 | 154.5828 | 0.0195 | 0.0754
534 | 17.9271 | 160.7635 | 0.0193 | 0.0726
536 | 18.3666 | 166.9092 | 0.0192 | 0.0705
538 | 18.6444 | 172.621 | 0.019 | 0.0691
540 | 18.7212 | 178.4893 | 0.0189 | 0.0683
542 | 18.6872 | 184.2161 | 0.0187 | 0.068
544 | 18.4425 | 189.9729 | 0.0186 | 0.0681
546 | 18.0579 | 195.6541 | 0.0185 | 0.0688
548 | 17.5904 | 201.3996 | 0.0183 | 0.07
550 | 16.9553 | 207.3549 | 0.0182 | 0.0719
552 | 16.1235 | 213.7254 | 0.0181 | 0.0745
554 | 15.2055 | 220.6542 | 0.0179 | 0.0781
556 | 14.0718 | 228.2225 | 0.0178 | 0.0831
558 | 12.7829 | 237.5667 | 0.0177 | 0.0905
560 | 11.1416 | 249.1573 | 0.0176 | 0.1022
562 | 9.1287 | 265.5598 | 0.0175 | 0.1225
564 | 6.8879 | 290.9759 | 0.0174 | 0.1613
566 | 4.9645 | 335.5742 | 0.0173 | 0.22
568 | 5.2119 | 34.9789 | 0.0172 | 0.2089
570 | 7.1886 | 74.0044 | 0.017 | 0.1505
572 | 9.3722 | 96.5767 | 0.0169 | 0.1159
574 | 11.1645 | 111.5812 | 0.0168 | 0.0972
576 | 12.6879 | 122.424 | 0.0168 | 0.0861
578 | 13.8595 | 130.9538 | 0.0167 | 0.0788
580 | 14.8723 | 138.0945 | 0.0166 | 0.0735
582 | 15.671 | 144.3633 | 0.0165 | 0.0696
584 | 16.4035 | 150.1021 | 0.0164 | 0.0666
586 | 16.992 | 155.2046 | 0.0163 | 0.0642
588 | 17.4565 | 160.2518 | 0.0162 | 0.0624
590 | 17.7825 | 165.1641 | 0.0162 | 0.061
592 | 18.0737 | 169.8609 | 0.0161 | 0.06
594 | 18.2325 | 174.6213 | 0.016 | 0.0593
596 | 18.2769 | 179.0418 | 0.0159 | 0.0588
598 | 18.2441 | 183.5941 | 0.0159 | 0.0587
600 | 18.1176 | 188.0344 | 0.0158 | 0.0588
602 | 17.9035 | 192.6943 | 0.0157 | 0.0593
604 | 17.5272 | 197.1702 | 0.0157 | 0.06
606 | 17.1703 | 201.8422 | 0.0156 | 0.061
608 | 16.6949 | 206.7033 | 0.0156 | 0.0623
610 | 16.0993 | 211.5087 | 0.0155 | 0.0641
612 | 15.4421 | 216.6913 | 0.0155 | 0.0663
614 | 14.6623 | 222.2483 | 0.0154 | 0.0692
616 | 13.8438 | 228.5679 | 0.0154 | 0.0729
618 | 12.847 | 235.5114 | 0.0153 | 0.0779
620 | 11.6973 | 244.0451 | 0.0153 | 0.0847
622 | 10.3804 | 254.6519 | 0.0153 | 0.0948
624 | 8.8227 | 268.5255 | 0.0152 | 0.1107
626 | 7.0772 | 287.6204 | 0.0152 | 0.1367
628 | 5.4569 | 317.337 | 0.0152 | 0.1757
630 | 4.7593 | 0.4215 | 0.0151 | 0.2018
632 | 5.4886 | 43.0813 | 0.0151 | 0.1745
634 | 7.0624 | 71.7065 | 0.0151 | 0.1361
636 | 8.7455 | 90.7905 | 0.0151 | 0.1107
638 | 10.1996 | 104.0475 | 0.015 | 0.0951
640 | 11.4249 | 114.285 | 0.015 | 0.0851
642 | 12.5002 | 122.3892 | 0.015 | 0.0782
644 | 13.3819 | 129.1001 | 0.015 | 0.0732
646 | 14.1753 | 135.108 | 0.015 | 0.0695
648 | 14.8437 | 140.2047 | 0.015 | 0.0665
650 | 15.4545 | 144.9531 | 0.015 | 0.0642
652 | 16.0007 | 149.4122 | 0.015 | 0.0623
654 | 16.461 | 153.57 | 0.015 | 0.0607
656 | 16.8274 | 157.6057 | 0.015 | 0.0595
658 | 17.1708 | 161.3788 | 0.015 | 0.0585
660 | 17.4321 | 165.1804 | 0.015 | 0.0577
662 | 17.6225 | 168.7506 | 0.015 | 0.0572
664 | 17.7547 | 172.4859 | 0.015 | 0.0568
666 | 17.8473 | 176.0209 | 0.015 | 0.0565
668 | 17.8921 | 179.5391 | 0.015 | 0.0565
670 | 17.8479 | 183.1249 | 0.015 | 0.0565
672 | 17.7743 | 186.6163 | 0.015 | 0.0568
674 | 17.641 | 190.2069 | 0.015 | 0.0572
676 | 17.473 | 193.6483 | 0.015 | 0.0577
678 | 17.2211 | 197.13 | 0.015 | 0.0584
680 | 16.9349 | 200.7251 | 0.015 | 0.0593
682 | 16.5913 | 204.2726 | 0.015 | 0.0604
684 | 16.1886 | 207.9099 | 0.015 | 0.0616
686 | 15.7481 | 211.8218 | 0.015 | 0.0632
688 | 15.2678 | 215.8471 | 0.015 | 0.065
690 | 14.7463 | 219.9395 | 0.015 | 0.0671
692 | 14.1525 | 224.4718 | 0.015 | 0.0697
694 | 13.5063 | 229.278 | 0.015 | 0.0728
696 | 12.7621 | 234.8076 | 0.015 | 0.0766
698 | 11.9798 | 240.9633 | 0.015 | 0.0814
700 | 11.0765 | 248.1248 | 0.015 | 0.0877
702 | 10.0336 | 256.7576 | 0.015 | 0.0961
704 | 8.9175 | 267.251 | 0.015 | 0.1079
706 | 7.6827 | 280.709 | 0.015 | 0.125
708 | 6.424 | 298.578 | 0.015 | 0.1492
710 | 5.3135 | 323.2983 | 0.015 | 0.179
712 | 4.8051 | 354.8714 | 0.015 | 0.1985
714 | 5.1179 | 28.3111 | 0.015 | 0.187
716 | 6.0416 | 54.7488 | 0.015 | 0.1582
718 | 7.2252 | 73.714 | 0.015 | 0.1325
720 | 8.4229 | 87.7245 | 0.015 | 0.1139
722 | 9.538 | 98.7889 | 0.015 | 0.1011
724 | 10.5336 | 107.7445 | 0.015 | 0.0919
726 | 11.4009 | 115.0736 | 0.015 | 0.0852
728 | 12.182 | 120.9274 | 0.015 | 0.0801
730 | 12.8585 | 126.4586 | 0.015 | 0.0761
732 | 13.4693 | 131.174 | 0.015 | 0.0728
734 | 14.0417 | 135.5011 | 0.015 | 0.0702
736 | 14.5407 | 139.4316 | 0.015 | 0.068
738 | 14.9949 | 143.0967 | 0.015 | 0.0661
740 | 15.4125 | 146.4605 | 0.015 | 0.0645
742 | 15.7671 | 149.7237 | 0.015 | 0.0631
744 | 16.0986 | 152.871 | 0.015 | 0.062
746 | 16.4064 | 156.0509 | 0.015 | 0.061
748 | 16.6606 | 158.9506 | 0.015 | 0.0601
750 | 16.9188 | 161.8193 | 0.015 | 0.0594
752 | 17.1014 | 164.6284 | 0.015 | 0.0588
754 | 17.2369 | 167.4327 | 0.015 | 0.0584
756 | 17.3784 | 170.1627 | 0.015 | 0.058
758 | 17.4581 | 172.8946 | 0.015 | 0.0577
760 | 17.5108 | 175.5744 | 0.015 | 0.0575
762 | 17.5532 | 178.1922 | 0.015 | 0.0575
764 | 17.5532 | 180.9249 | 0.015 | 0.0575
766 | 17.524 | 183.4606 | 0.015 | 0.0575
768 | 17.4693 | 186.0813 | 0.015 | 0.0577
770 | 17.3657 | 188.6208 | 0.015 | 0.058
772 | 17.2482 | 191.3706 | 0.015 | 0.0583
774 | 17.1235 | 193.8164 | 0.015 | 0.0587
776 | 16.9233 | 196.4521 | 0.015 | 0.0593
778 | 16.7568 | 199.0585 | 0.015 | 0.0599
780 | 16.5395 | 201.9543 | 0.015 | 0.0606
782 | 16.2327 | 204.602 | 0.015 | 0.0614
784 | 15.9791 | 207.2817 | 0.015 | 0.0624
786 | 15.668 | 210.2293 | 0.015 | 0.0634
788 | 15.3581 | 212.9505 | 0.015 | 0.0647
790 | 15.0015 | 215.9392 | 0.015 | 0.066
792 | 14.6201 | 219.0835 | 0.015 | 0.0676
794 | 14.2423 | 222.4613 | 0.015 | 0.0694
796 | 13.7945 | 225.8512 | 0.015 | 0.0714
798 | 13.3315 | 229.505 | 0.015 | 0.0737
800 | 12.7847 | 233.4271 | 0.015 | 0.0764

## Условия
Образец | Nb₂O₅ на BK7, 60°
Материал плёнки (априори) | Nb2O5 (аморфный)
Модель дисперсии | Тауц–Лоренц + УФ-полюс, ε∞ = 1 (физически допустимая, КК-согласованная)
Справочные параметры | A = 307.24, E0 = 4.70 эВ, C = 2.30 эВ, Eg = 3.75 эВ, A_uv = 69.07 эВ², E_uv = 11.0 эВ
Подложка | Стекло BK7 (Зельмейер Schott); задней стороны нет (полубесконечная)
Угол падения, град | 60
Толщина (номинал), нм | 1200
Неопределённость толщины, % | ±5
Диапазон длин волн, нм | 420 – 800, шаг 2
Спектральная полоса прибора, нм (FWHM) | 1.4
Шумовая модель | столбцы σΨ, σΔ — повторяемость прибора (σΔ растёт при Ψ → 0)
Прибор | RCE-эллипсометр с ПЗС, все длины волн одновременно; Δ в диапазоне 0–360°; конвенция N = n − ik (Аззам–Башара)
Возможные дефекты | неоднородность по глубине (линейный градиент n), шероховатость поверхности (EMA-слой Бруггемана 50/50), поглощение (хвост ниже края: второй осциллятор Тауца–Лоренца с теми же E0, C и порогом E_t = 1.2 эВ; размер — k хвоста при 400 нм)
Назначение | тестовый файл для приложения: опорный фит однородной плёнки → ИИ по остатку → окончательный фит; истинные параметры — в answer_key.xlsx