## Спектр
λ, нм | Ψ, град | Δ, град | σΨ, град | σΔ, град
400 | 64.4867 | 32.5965 | 0.035 | 0.099
402 | 49.7097 | 64.5854 | 0.0347 | 0.0773
404 | 39.4456 | 77.8477 | 0.0344 | 0.077
406 | 33.7332 | 87.9318 | 0.0341 | 0.081
408 | 30.4087 | 98.3284 | 0.0337 | 0.085
410 | 28.2527 | 109.5455 | 0.0334 | 0.0882
412 | 26.7183 | 121.5232 | 0.0331 | 0.0907
414 | 25.5539 | 134.1517 | 0.0328 | 0.0927
416 | 24.6659 | 147.0451 | 0.0325 | 0.0941
418 | 24.0793 | 160.7904 | 0.0322 | 0.0951
420 | 23.5936 | 174.0236 | 0.0319 | 0.0955
422 | 23.5324 | 187.7921 | 0.0316 | 0.095
424 | 23.6049 | 201.0683 | 0.0313 | 0.0939
426 | 23.9645 | 213.8492 | 0.0311 | 0.0921
428 | 24.4864 | 226.4622 | 0.0308 | 0.0898
430 | 25.235 | 238.4872 | 0.0305 | 0.0868
432 | 26.475 | 249.7899 | 0.0302 | 0.0833
434 | 28.0974 | 260.5893 | 0.0299 | 0.0792
436 | 30.5206 | 270.5563 | 0.0297 | 0.0745
438 | 34.1207 | 280.63 | 0.0294 | 0.0696
440 | 39.6274 | 291.7578 | 0.0291 | 0.0652
442 | 47.4313 | 307.3964 | 0.0288 | 0.0637
444 | 55.9342 | 334.5197 | 0.0286 | 0.0677
446 | 57.1057 | 14.8568 | 0.0283 | 0.0683
448 | 49.7586 | 45.5451 | 0.0281 | 0.0626
450 | 41.621 | 62.5425 | 0.0278 | 0.0616
452 | 35.7209 | 73.8512 | 0.0275 | 0.0639
454 | 31.7172 | 83.1049 | 0.0273 | 0.0671
456 | 28.9591 | 91.8914 | 0.027 | 0.0702
458 | 26.9807 | 100.668 | 0.0268 | 0.0729
460 | 25.445 | 109.8096 | 0.0266 | 0.0752
462 | 24.3413 | 119.263 | 0.0263 | 0.077
464 | 23.4547 | 128.9424 | 0.0261 | 0.0785
466 | 22.7498 | 139.0538 | 0.0258 | 0.0797
468 | 22.1448 | 149.2279 | 0.0256 | 0.0805
470 | 21.771 | 159.6492 | 0.0254 | 0.081
472 | 21.4656 | 170.0699 | 0.0251 | 0.0811
474 | 21.3093 | 180.7803 | 0.0249 | 0.0809
476 | 21.2944 | 191.126 | 0.0247 | 0.0802
478 | 21.4286 | 201.4968 | 0.0245 | 0.0792
480 | 21.6247 | 211.4681 | 0.0242 | 0.0778
482 | 22.0649 | 221.4734 | 0.024 | 0.076
484 | 22.5245 | 230.7061 | 0.0238 | 0.074
486 | 23.2436 | 239.9294 | 0.0236 | 0.0717
488 | 24.1006 | 248.6301 | 0.0234 | 0.0691
490 | 25.2073 | 257.0908 | 0.0232 | 0.0662
492 | 26.5927 | 265.1379 | 0.023 | 0.0631
494 | 28.3891 | 272.8094 | 0.0228 | 0.0599
496 | 30.7668 | 280.8833 | 0.0226 | 0.0565
498 | 33.9103 | 289.2851 | 0.0224 | 0.0532
500 | 37.9573 | 298.9871 | 0.0222 | 0.0504
502 | 42.9324 | 311.4387 | 0.022 | 0.0485
504 | 48.044 | 328.531 | 0.0218 | 0.0483
506 | 51.2906 | 351.3621 | 0.0216 | 0.0488
508 | 50.4483 | 16.2473 | 0.0215 | 0.0481
510 | 46.3523 | 36.7937 | 0.0213 | 0.0469
512 | 41.3454 | 51.4236 | 0.0211 | 0.0468
514 | 36.8012 | 62.1185 | 0.0209 | 0.048
516 | 33.1998 | 70.7874 | 0.0207 | 0.0498
518 | 30.3521 | 78.1863 | 0.0206 | 0.0519
520 | 28.1788 | 85.1246 | 0.0204 | 0.0539
522 | 26.4211 | 91.9375 | 0.0202 | 0.0559
524 | 24.9902 | 98.6265 | 0.0201 | 0.0576
526 | 23.928 | 105.543 | 0.0199 | 0.0592
528 | 22.9536 | 112.4034 | 0.0198 | 0.0606
530 | 22.1021 | 119.4918 | 0.0196 | 0.0618
532 | 21.4398 | 126.9221 | 0.0195 | 0.0629
534 | 20.8473 | 134.3544 | 0.0193 | 0.0638
536 | 20.3527 | 141.8123 | 0.0192 | 0.0646
538 | 19.948 | 149.5944 | 0.019 | 0.0651
540 | 19.626 | 157.3931 | 0.0189 | 0.0655
542 | 19.4066 | 165.1848 | 0.0187 | 0.0657
544 | 19.2768 | 173.1862 | 0.0186 | 0.0657
546 | 19.1427 | 180.8848 | 0.0185 | 0.0654
548 | 19.1862 | 188.727 | 0.0183 | 0.065
550 | 19.2275 | 196.4838 | 0.0182 | 0.0643
552 | 19.3732 | 204.1145 | 0.0181 | 0.0635
554 | 19.5962 | 211.595 | 0.0179 | 0.0625
556 | 19.8959 | 218.907 | 0.0178 | 0.0613
558 | 20.2302 | 226.1575 | 0.0177 | 0.0599
560 | 20.7176 | 232.9545 | 0.0176 | 0.0585
562 | 21.2482 | 239.6415 | 0.0175 | 0.0569
564 | 21.8734 | 246.1763 | 0.0174 | 0.0552
566 | 22.6224 | 252.3572 | 0.0173 | 0.0535
568 | 23.4621 | 258.461 | 0.0172 | 0.0517
570 | 24.4475 | 264.3269 | 0.017 | 0.0498
572 | 25.5821 | 270.1881 | 0.0169 | 0.0478
574 | 26.9454 | 276.0156 | 0.0168 | 0.0458
576 | 28.5692 | 281.7836 | 0.0168 | 0.0439
578 | 30.5069 | 287.775 | 0.0167 | 0.0419
580 | 32.7315 | 294.3289 | 0.0166 | 0.04
582 | 35.4656 | 301.5226 | 0.0165 | 0.0384
584 | 38.4195 | 309.9667 | 0.0164 | 0.037
586 | 41.585 | 320.0639 | 0.0163 | 0.0361
588 | 44.5015 | 332.3498 | 0.0162 | 0.0357
590 | 46.5267 | 346.7092 | 0.0162 | 0.0356
592 | 47.0761 | 2.4197 | 0.0161 | 0.0355
594 | 45.9452 | 17.5602 | 0.016 | 0.0352
596 | 43.5627 | 30.9674 | 0.0159 | 0.0351
598 | 40.6573 | 42.0539 | 0.0159 | 0.0353
600 | 37.6187 | 51.1888 | 0.0158 | 0.0359
602 | 34.9233 | 58.6508 | 0.0157 | 0.0369
604 | 32.5237 | 65.2016 | 0.0157 | 0.038
606 | 30.4758 | 71.0072 | 0.0156 | 0.0393
608 | 28.6869 | 76.4065 | 0.0156 | 0.0406
610 | 27.2181 | 81.3765 | 0.0155 | 0.042
612 | 25.9225 | 86.4424 | 0.0155 | 0.0432
614 | 24.8135 | 91.2065 | 0.0154 | 0.0445
616 | 23.8715 | 95.9673 | 0.0154 | 0.0457
618 | 22.9906 | 100.9077 | 0.0153 | 0.0468
620 | 22.2539 | 105.7624 | 0.0153 | 0.0479
622 | 21.5941 | 110.7568 | 0.0153 | 0.049
624 | 21.0272 | 115.8382 | 0.0152 | 0.05
626 | 20.4668 | 120.9292 | 0.0152 | 0.0509
628 | 20.0192 | 125.9941 | 0.0152 | 0.0519
630 | 19.5813 | 131.212 | 0.0151 | 0.0527
632 | 19.19 | 136.5484 | 0.0151 | 0.0535
634 | 18.8632 | 141.963 | 0.0151 | 0.0542
636 | 18.5539 | 147.3247 | 0.0151 | 0.0549
638 | 18.3406 | 152.8629 | 0.015 | 0.0555
640 | 18.112 | 158.3486 | 0.015 | 0.056
642 | 17.9668 | 164.0364 | 0.015 | 0.0564
644 | 17.8246 | 169.5698 | 0.015 | 0.0567
646 | 17.7181 | 175.1081 | 0.015 | 0.0569
648 | 17.6983 | 180.6565 | 0.015 | 0.057
650 | 17.692 | 186.175 | 0.015 | 0.057
652 | 17.7414 | 191.6377 | 0.015 | 0.0569
654 | 17.8103 | 197.2141 | 0.015 | 0.0567
656 | 17.9174 | 202.4829 | 0.015 | 0.0564
658 | 18.042 | 207.7442 | 0.015 | 0.056
660 | 18.2362 | 212.9373 | 0.015 | 0.0555
662 | 18.4286 | 218.0883 | 0.015 | 0.0549
664 | 18.7125 | 222.9834 | 0.015 | 0.0543
666 | 19.0238 | 227.9402 | 0.015 | 0.0536
668 | 19.3277 | 232.7587 | 0.015 | 0.0528
670 | 19.7076 | 237.3218 | 0.015 | 0.052
672 | 20.088 | 241.9338 | 0.015 | 0.0511
674 | 20.5485 | 246.31 | 0.015 | 0.0502
676 | 21.0283 | 250.6019 | 0.015 | 0.0492
678 | 21.5676 | 254.8893 | 0.015 | 0.0482
680 | 22.1879 | 259.0398 | 0.015 | 0.0472
682 | 22.8321 | 263.176 | 0.015 | 0.0462
684 | 23.5011 | 267.1802 | 0.015 | 0.0451
686 | 24.2717 | 271.1165 | 0.015 | 0.044
688 | 25.1513 | 275.0306 | 0.015 | 0.0429
690 | 26.0852 | 278.9919 | 0.015 | 0.0418
692 | 27.1756 | 282.9351 | 0.015 | 0.0406
694 | 28.3232 | 287.0895 | 0.015 | 0.0395
696 | 29.6068 | 291.3129 | 0.015 | 0.0384
698 | 31.0291 | 295.7166 | 0.015 | 0.0373
700 | 32.6055 | 300.5008 | 0.015 | 0.0363
702 | 34.306 | 305.657 | 0.015 | 0.0354
704 | 36.1319 | 311.2352 | 0.015 | 0.0346
706 | 38.0254 | 317.5479 | 0.015 | 0.034
708 | 39.8375 | 324.6 | 0.015 | 0.0335
710 | 41.5149 | 332.4377 | 0.015 | 0.0332
712 | 42.8549 | 341.0948 | 0.015 | 0.0331
714 | 43.7636 | 350.3494 | 0.015 | 0.033
716 | 44.0762 | 359.9185 | 0.015 | 0.033
718 | 43.7592 | 9.4357 | 0.015 | 0.033
720 | 42.8772 | 18.5082 | 0.015 | 0.0331
722 | 41.5632 | 26.9617 | 0.015 | 0.0332
724 | 39.9819 | 34.4418 | 0.015 | 0.0335
726 | 38.2398 | 41.1429 | 0.015 | 0.0339
728 | 36.5033 | 47.0643 | 0.015 | 0.0345
730 | 34.8114 | 52.4443 | 0.015 | 0.0352
732 | 33.1951 | 57.2325 | 0.015 | 0.036
734 | 31.7241 | 61.6443 | 0.015 | 0.0369
736 | 30.3789 | 65.6962 | 0.015 | 0.0378
738 | 29.1373 | 69.5101 | 0.015 | 0.0388
740 | 27.9813 | 73.0185 | 0.015 | 0.0398
742 | 26.9972 | 76.593 | 0.015 | 0.0408
744 | 26.0747 | 79.9689 | 0.015 | 0.0418
746 | 25.2273 | 83.2149 | 0.015 | 0.0428
748 | 24.5071 | 86.4421 | 0.015 | 0.0437
750 | 23.7742 | 89.6023 | 0.015 | 0.0447
752 | 23.1395 | 92.8443 | 0.015 | 0.0456
754 | 22.5748 | 95.9854 | 0.015 | 0.0466
756 | 22.0117 | 99.231 | 0.015 | 0.0475
758 | 21.5223 | 102.3727 | 0.015 | 0.0484
760 | 21.0514 | 105.5848 | 0.015 | 0.0492
762 | 20.6051 | 108.8949 | 0.015 | 0.0501
764 | 20.2187 | 112.1626 | 0.015 | 0.0509
766 | 19.8236 | 115.3661 | 0.015 | 0.0517
768 | 19.5091 | 118.7703 | 0.015 | 0.0525
770 | 19.1535 | 122.0662 | 0.015 | 0.0532
772 | 18.8583 | 125.6381 | 0.015 | 0.054
774 | 18.5724 | 128.9658 | 0.015 | 0.0547
776 | 18.2682 | 132.428 | 0.015 | 0.0553
778 | 18.0644 | 135.9202 | 0.015 | 0.056
780 | 17.8241 | 139.4858 | 0.015 | 0.0566
782 | 17.6481 | 142.9979 | 0.015 | 0.0571
784 | 17.4513 | 146.4589 | 0.015 | 0.0577
786 | 17.2764 | 150.1697 | 0.015 | 0.0582
788 | 17.1155 | 153.6599 | 0.015 | 0.0586
790 | 16.9877 | 157.3323 | 0.015 | 0.059
792 | 16.8956 | 161.0128 | 0.015 | 0.0593
794 | 16.7855 | 164.6365 | 0.015 | 0.0596
796 | 16.7463 | 168.2776 | 0.015 | 0.0599
798 | 16.6442 | 171.8894 | 0.015 | 0.0601
800 | 16.6281 | 175.4272 | 0.015 | 0.0602

## Условия
Образец | HfO₂ на кремнии, 65°
Материал плёнки (априори) | HfO2 (аморфный)
Модель дисперсии | Тауц–Лоренц + УФ-полюс, ε∞ = 1 (физически допустимая, КК-согласованная)
Справочные параметры | A = 396.97, E0 = 6.20 эВ, C = 2.80 эВ, Eg = 5.20 эВ, A_uv = 16.82 эВ², E_uv = 13.0 эВ
Подложка | Кремний c-Si (табличные n, k); задней стороны нет (полубесконечная)
Угол падения, град | 65
Толщина (номинал), нм | 950
Неопределённость толщины, % | ±6
Диапазон длин волн, нм | 400 – 800, шаг 2
Спектральная полоса прибора, нм (FWHM) | 1.2
Шумовая модель | столбцы σΨ, σΔ — повторяемость прибора (σΔ растёт при Ψ → 0)
Прибор | RCE-эллипсометр с ПЗС, все длины волн одновременно; Δ в диапазоне 0–360°; конвенция N = n − ik (Аззам–Башара)
Возможные дефекты | неоднородность по глубине (линейный градиент n), шероховатость поверхности (EMA-слой Бруггемана 50/50), поглощение (хвост ниже края: второй осциллятор Тауца–Лоренца с теми же E0, C и порогом E_t = 1.2 эВ; размер — k хвоста при 400 нм)
Назначение | тестовый файл для приложения: опорный фит однородной плёнки → ИИ по остатку → окончательный фит; истинные параметры — в answer_key.xlsx