## Спектр
λ, нм | Ψ, град | Δ, град | σΨ, град | σΔ, град
400 | 13.2359 | 207.2896 | 0.035 | 0.1725
402 | 12.0345 | 232.3186 | 0.0347 | 0.1863
404 | 10.3806 | 267.2664 | 0.0344 | 0.2129
406 | 9.2925 | 320.2419 | 0.0341 | 0.2347
408 | 10.7303 | 24.1979 | 0.0337 | 0.2038
410 | 13.5769 | 73.3967 | 0.0334 | 0.1621
412 | 15.9287 | 106.951 | 0.0331 | 0.1384
414 | 17.637 | 131.3772 | 0.0328 | 0.1247
416 | 18.9178 | 152.5413 | 0.0325 | 0.1164
418 | 19.7469 | 172.013 | 0.0322 | 0.1116
420 | 19.9808 | 191.056 | 0.0319 | 0.1092
422 | 19.9672 | 210.5273 | 0.0316 | 0.1082
424 | 19.9825 | 231.3168 | 0.0313 | 0.1078
426 | 19.9726 | 254.4588 | 0.0311 | 0.1064
428 | 20.9238 | 281.5785 | 0.0308 | 0.1014
430 | 23.3806 | 316.529 | 0.0305 | 0.092
432 | 25.5648 | 0.9663 | 0.0302 | 0.0854
434 | 24.3959 | 44.5269 | 0.0299 | 0.0874
436 | 22.4867 | 76.8915 | 0.0297 | 0.0923
438 | 21.5932 | 100.7543 | 0.0294 | 0.0945
440 | 21.4299 | 120.6879 | 0.0291 | 0.0941
442 | 21.618 | 138.2191 | 0.0288 | 0.0927
444 | 21.709 | 154.5842 | 0.0286 | 0.0913
446 | 21.7887 | 169.7996 | 0.0283 | 0.0902
448 | 21.7877 | 184.7716 | 0.0281 | 0.0896
450 | 21.6016 | 199.4756 | 0.0278 | 0.0893
452 | 21.3913 | 214.3459 | 0.0275 | 0.0892
454 | 21.1833 | 229.5997 | 0.0273 | 0.089
456 | 21.2137 | 245.3891 | 0.027 | 0.0883
458 | 21.5632 | 262.3555 | 0.0268 | 0.0863
460 | 22.5972 | 281.5195 | 0.0266 | 0.0824
462 | 24.4533 | 304.2971 | 0.0263 | 0.0767
464 | 26.8088 | 332.1402 | 0.0261 | 0.0713
466 | 27.5788 | 4.5983 | 0.0258 | 0.0692
468 | 26.0979 | 35.3933 | 0.0256 | 0.0712
470 | 23.8895 | 60.3396 | 0.0254 | 0.0754
472 | 22.1834 | 80.1807 | 0.0251 | 0.0791
474 | 21.1993 | 96.8066 | 0.0249 | 0.0813
476 | 20.6945 | 111.4225 | 0.0247 | 0.0821
478 | 20.4976 | 124.7453 | 0.0245 | 0.082
480 | 20.4642 | 137.5017 | 0.0242 | 0.0814
482 | 20.4608 | 149.3616 | 0.024 | 0.0808
484 | 20.4084 | 160.9273 | 0.0238 | 0.0801
486 | 20.3889 | 172.219 | 0.0236 | 0.0795
488 | 20.3201 | 183.1895 | 0.0234 | 0.079
490 | 20.2124 | 194.433 | 0.0232 | 0.0786
492 | 20.058 | 205.3099 | 0.023 | 0.0784
494 | 19.9441 | 216.298 | 0.0228 | 0.0781
496 | 19.8486 | 227.512 | 0.0226 | 0.0778
498 | 19.8575 | 239.0479 | 0.0224 | 0.0772
500 | 19.9764 | 250.9878 | 0.0222 | 0.0761
502 | 20.3155 | 263.6259 | 0.022 | 0.0743
504 | 21.0213 | 277.1477 | 0.0218 | 0.0717
506 | 22.0743 | 292.2465 | 0.0216 | 0.0683
508 | 23.5252 | 309.196 | 0.0215 | 0.0645
510 | 25.0443 | 328.8739 | 0.0213 | 0.0611
512 | 25.9794 | 350.7175 | 0.0211 | 0.059
514 | 25.8042 | 13.427 | 0.0209 | 0.0588
516 | 24.6262 | 34.3126 | 0.0207 | 0.0602
518 | 23.1189 | 52.5393 | 0.0206 | 0.0626
520 | 21.7636 | 67.8439 | 0.0204 | 0.0651
522 | 20.767 | 81.3935 | 0.0202 | 0.0672
524 | 20.0869 | 93.4128 | 0.0201 | 0.0686
526 | 19.5824 | 104.4612 | 0.0199 | 0.0694
528 | 19.325 | 114.8032 | 0.0198 | 0.0697
530 | 19.1461 | 124.543 | 0.0196 | 0.0697
532 | 19.008 | 133.7262 | 0.0195 | 0.0694
534 | 18.9375 | 142.798 | 0.0193 | 0.0691
536 | 18.9707 | 151.6117 | 0.0192 | 0.0686
538 | 18.9015 | 160.2945 | 0.019 | 0.0682
540 | 18.8951 | 168.8012 | 0.0189 | 0.0678
542 | 18.8668 | 177.0944 | 0.0187 | 0.0674
544 | 18.8441 | 185.3169 | 0.0186 | 0.067
546 | 18.7626 | 193.5106 | 0.0185 | 0.0666
548 | 18.6986 | 201.7256 | 0.0183 | 0.0663
550 | 18.7042 | 209.9962 | 0.0182 | 0.066
552 | 18.6348 | 218.143 | 0.0181 | 0.0656
554 | 18.6557 | 226.5133 | 0.0179 | 0.0652
556 | 18.7009 | 234.8861 | 0.0178 | 0.0646
558 | 18.7868 | 243.5371 | 0.0177 | 0.0639
560 | 18.9668 | 252.1359 | 0.0176 | 0.063
562 | 19.2616 | 261.291 | 0.0175 | 0.0617
564 | 19.6996 | 270.8269 | 0.0174 | 0.0602
566 | 20.2807 | 280.7386 | 0.0173 | 0.0584
568 | 21.0352 | 291.42 | 0.0172 | 0.0563
570 | 21.988 | 303.1497 | 0.017 | 0.054
572 | 23.0126 | 315.8701 | 0.0169 | 0.0518
574 | 23.9744 | 329.8235 | 0.0168 | 0.0499
576 | 24.6799 | 344.7631 | 0.0168 | 0.0486
578 | 24.924 | 0.424 | 0.0167 | 0.048
580 | 24.5868 | 15.7945 | 0.0166 | 0.0482
582 | 23.8301 | 30.305 | 0.0165 | 0.0491
584 | 22.8797 | 43.4803 | 0.0164 | 0.0504
586 | 21.8761 | 55.4159 | 0.0163 | 0.0519
588 | 20.9492 | 66.1932 | 0.0162 | 0.0535
590 | 20.1853 | 75.8318 | 0.0162 | 0.0549
592 | 19.5574 | 84.9053 | 0.0161 | 0.0561
594 | 19.0514 | 93.3536 | 0.016 | 0.057
596 | 18.6502 | 101.1737 | 0.0159 | 0.0578
598 | 18.404 | 108.7152 | 0.0159 | 0.0583
600 | 18.1702 | 116.1125 | 0.0158 | 0.0586
602 | 18.0316 | 123.0836 | 0.0157 | 0.0588
604 | 17.9652 | 130.0763 | 0.0157 | 0.0589
606 | 17.8549 | 136.6204 | 0.0156 | 0.0588
608 | 17.8334 | 143.127 | 0.0156 | 0.0588
610 | 17.7713 | 149.5279 | 0.0155 | 0.0587
612 | 17.7493 | 155.8633 | 0.0155 | 0.0586
614 | 17.7311 | 162.0828 | 0.0154 | 0.0585
616 | 17.6876 | 168.2281 | 0.0154 | 0.0584
618 | 17.677 | 174.2566 | 0.0153 | 0.0583
620 | 17.6994 | 180.3515 | 0.0153 | 0.0582
622 | 17.634 | 186.3399 | 0.0153 | 0.0581
624 | 17.6252 | 192.315 | 0.0152 | 0.058
626 | 17.6164 | 198.2482 | 0.0152 | 0.058
628 | 17.5702 | 204.2347 | 0.0152 | 0.0579
630 | 17.5863 | 210.0766 | 0.0151 | 0.0578
632 | 17.5632 | 215.991 | 0.0151 | 0.0577
634 | 17.5901 | 221.9551 | 0.0151 | 0.0576
636 | 17.6296 | 227.9557 | 0.0151 | 0.0574
638 | 17.6936 | 234.1246 | 0.015 | 0.0572
640 | 17.7494 | 240.0097 | 0.015 | 0.0569
642 | 17.8726 | 246.1758 | 0.015 | 0.0566
644 | 18.0409 | 252.424 | 0.015 | 0.0561
646 | 18.246 | 258.8523 | 0.015 | 0.0555
648 | 18.5566 | 265.2771 | 0.015 | 0.0547
650 | 18.8895 | 271.9456 | 0.015 | 0.0539
652 | 19.2903 | 278.8581 | 0.015 | 0.0529
654 | 19.7784 | 286.0642 | 0.015 | 0.0518
656 | 20.3491 | 293.5845 | 0.015 | 0.0506
658 | 20.9771 | 301.5851 | 0.015 | 0.0494
660 | 21.6609 | 309.8366 | 0.015 | 0.0481
662 | 22.3783 | 318.847 | 0.015 | 0.0469
664 | 22.9809 | 328.2972 | 0.015 | 0.0459
666 | 23.487 | 338.2135 | 0.015 | 0.0451
668 | 23.8475 | 348.5202 | 0.015 | 0.0446
670 | 24.0147 | 358.9721 | 0.015 | 0.0444
672 | 23.8966 | 9.4442 | 0.015 | 0.0446
674 | 23.5226 | 19.4729 | 0.015 | 0.0451
676 | 23.0565 | 29.1562 | 0.015 | 0.0458
678 | 22.4162 | 38.1633 | 0.015 | 0.0468
680 | 21.7765 | 46.6915 | 0.015 | 0.0479
682 | 21.0876 | 54.5889 | 0.015 | 0.0491
684 | 20.4819 | 61.9871 | 0.015 | 0.0504
686 | 19.9335 | 68.9028 | 0.015 | 0.0516
688 | 19.4172 | 75.5031 | 0.015 | 0.0527
690 | 18.9533 | 81.6195 | 0.015 | 0.0537
692 | 18.561 | 87.6154 | 0.015 | 0.0547
694 | 18.242 | 93.2569 | 0.015 | 0.0555
696 | 17.9739 | 98.721 | 0.015 | 0.0563
698 | 17.7361 | 104.041 | 0.015 | 0.0569
700 | 17.5324 | 109.107 | 0.015 | 0.0575
702 | 17.3786 | 114.1349 | 0.015 | 0.058
704 | 17.2319 | 119.1164 | 0.015 | 0.0583
706 | 17.1174 | 123.9003 | 0.015 | 0.0587
708 | 17.0147 | 128.7167 | 0.015 | 0.0589
710 | 16.9478 | 133.3589 | 0.015 | 0.0592
712 | 16.9023 | 137.9666 | 0.015 | 0.0594
714 | 16.8044 | 142.3722 | 0.015 | 0.0595
716 | 16.8103 | 146.9964 | 0.015 | 0.0597
718 | 16.7331 | 151.3147 | 0.015 | 0.0598
720 | 16.728 | 155.8646 | 0.015 | 0.0599
722 | 16.7119 | 160.1059 | 0.015 | 0.06
724 | 16.664 | 164.5381 | 0.015 | 0.0601
726 | 16.6374 | 168.6697 | 0.015 | 0.0601
728 | 16.6438 | 172.7956 | 0.015 | 0.0602
730 | 16.6117 | 177.0548 | 0.015 | 0.0603
732 | 16.5969 | 181.2274 | 0.015 | 0.0603
734 | 16.5687 | 185.3963 | 0.015 | 0.0603
736 | 16.5883 | 189.6385 | 0.015 | 0.0604
738 | 16.5659 | 193.8186 | 0.015 | 0.0604
740 | 16.5906 | 197.7544 | 0.015 | 0.0604
742 | 16.5888 | 201.9301 | 0.015 | 0.0604
744 | 16.5621 | 205.9866 | 0.015 | 0.0604
746 | 16.5879 | 210.0067 | 0.015 | 0.0603
748 | 16.6099 | 214.1753 | 0.015 | 0.0603
750 | 16.6304 | 218.1682 | 0.015 | 0.0602
752 | 16.6728 | 222.4439 | 0.015 | 0.0601
754 | 16.7229 | 226.3357 | 0.015 | 0.06
756 | 16.7503 | 230.5625 | 0.015 | 0.0598
758 | 16.8243 | 234.5217 | 0.015 | 0.0596
760 | 16.887 | 238.7022 | 0.015 | 0.0594
762 | 16.973 | 242.7804 | 0.015 | 0.0591
764 | 17.0696 | 246.9787 | 0.015 | 0.0588
766 | 17.2132 | 251.1233 | 0.015 | 0.0584
768 | 17.3782 | 255.3245 | 0.015 | 0.058
770 | 17.5196 | 259.6274 | 0.015 | 0.0575
772 | 17.7174 | 264.0432 | 0.015 | 0.057
774 | 17.8924 | 268.278 | 0.015 | 0.0564
776 | 18.1551 | 272.8362 | 0.015 | 0.0557
778 | 18.426 | 277.5004 | 0.015 | 0.055
780 | 18.7798 | 282.0481 | 0.015 | 0.0542
782 | 19.0892 | 286.8382 | 0.015 | 0.0534
784 | 19.4409 | 291.6724 | 0.015 | 0.0526
786 | 19.8327 | 296.7134 | 0.015 | 0.0517
788 | 20.2256 | 301.8813 | 0.015 | 0.0509
790 | 20.6595 | 307.2947 | 0.015 | 0.05
792 | 21.1113 | 312.8514 | 0.015 | 0.0491
794 | 21.5432 | 318.6677 | 0.015 | 0.0483
796 | 21.9667 | 324.68 | 0.015 | 0.0476
798 | 22.3546 | 330.8535 | 0.015 | 0.047
800 | 22.6826 | 337.197 | 0.015 | 0.0464

## Условия
Образец | CeO₂ на кремнии, 65°
Материал плёнки (априори) | CeO2 (поликристаллический; край поглощения в диапазоне)
Модель дисперсии | Тауц–Лоренц + УФ-полюс, ε∞ = 1 (физически допустимая, КК-согласованная)
Справочные параметры | A = 65.58, E0 = 3.92 эВ, C = 0.89 эВ, Eg = 2.81 эВ, A_uv = 414.58 эВ², E_uv = 13.0 эВ
Подложка | Кремний c-Si (табличные n, k); задней стороны нет (полубесконечная)
Угол падения, град | 65
Толщина (номинал), нм | 900
Неопределённость толщины, % | ±5
Диапазон длин волн, нм | 400 – 800, шаг 2
Спектральная полоса прибора, нм (FWHM) | 1
Шумовая модель | столбцы σΨ, σΔ — повторяемость прибора (σΔ растёт при Ψ → 0)
Прибор | RCE-эллипсометр с ПЗС, все длины волн одновременно; Δ в диапазоне 0–360°; конвенция N = n − ik (Аззам–Башара)
Возможные дефекты | неоднородность по глубине (линейный градиент n), шероховатость поверхности (EMA-слой Бруггемана 50/50), поглощение (хвост ниже края: второй осциллятор Тауца–Лоренца с теми же E0, C и порогом E_t = 1.2 эВ; размер — k хвоста при 400 нм)
Назначение | тестовый файл для приложения: опорный фит однородной плёнки → ИИ по остатку → окончательный фит; истинные параметры — в answer_key.xlsx