## Спектр
λ, нм | Ψ, град | Δ, град | σΨ, град | σΔ, град
350 | 6.7738 | 192.617 | 0.0438 | 0.4113
352 | 5.0103 | 166.7777 | 0.0434 | 0.5529
354 | 7.0041 | 140.6929 | 0.043 | 0.391
356 | 10.1667 | 143.0743 | 0.0427 | 0.27
358 | 12.5151 | 152.3034 | 0.0423 | 0.2204
360 | 13.8455 | 162.7265 | 0.0419 | 0.1983
362 | 14.387 | 173.9328 | 0.0415 | 0.1893
364 | 14.2984 | 185.9094 | 0.0412 | 0.1894
366 | 13.3726 | 198.171 | 0.0408 | 0.1984
368 | 11.9687 | 212.1258 | 0.0404 | 0.2201
370 | 9.5392 | 229.7721 | 0.0401 | 0.2683
372 | 6.2664 | 256.709 | 0.0397 | 0.4067
374 | 2.9853 | 343.0905 | 0.0394 | 0.5775
376 | 5.9366 | 79.9655 | 0.039 | 0.4087
378 | 9.613 | 110.1151 | 0.0387 | 0.2574
380 | 11.9093 | 128.8066 | 0.0383 | 0.2085
382 | 13.3328 | 143.1057 | 0.038 | 0.1859
384 | 14.2486 | 154.3039 | 0.0376 | 0.1737
386 | 14.6849 | 164.7545 | 0.0373 | 0.1672
388 | 14.7399 | 174.5247 | 0.037 | 0.1646
390 | 14.6298 | 184.2954 | 0.0366 | 0.1653
392 | 14.0513 | 193.8362 | 0.0363 | 0.1692
394 | 13.3416 | 203.6638 | 0.036 | 0.1768
396 | 12.1771 | 214.4485 | 0.0356 | 0.1892
398 | 10.8642 | 226.8716 | 0.0353 | 0.2091
400 | 9.2063 | 242.2848 | 0.035 | 0.2432
402 | 7.1301 | 265.4921 | 0.0347 | 0.3087
404 | 5.0019 | 304.7512 | 0.0344 | 0.4386
406 | 4.2531 | 11.4038 | 0.0341 | 0.4992
408 | 6.0428 | 64.9484 | 0.0337 | 0.3509
410 | 8.2026 | 93.7151 | 0.0334 | 0.2589
412 | 9.8929 | 112.1719 | 0.0331 | 0.2144
414 | 11.1662 | 125.9836 | 0.0328 | 0.1898
416 | 12.1189 | 136.7051 | 0.0325 | 0.1745
418 | 12.7844 | 145.7745 | 0.0322 | 0.1642
420 | 13.238 | 153.9943 | 0.0319 | 0.1571
422 | 13.5324 | 161.9496 | 0.0316 | 0.1523
424 | 13.7498 | 169.1979 | 0.0313 | 0.1494
426 | 13.7134 | 176.4484 | 0.0311 | 0.1479
428 | 13.5612 | 183.3727 | 0.0308 | 0.148
430 | 13.3509 | 190.6566 | 0.0305 | 0.1494
432 | 12.9235 | 197.6617 | 0.0302 | 0.1523
434 | 12.3648 | 205.3083 | 0.0299 | 0.1569
436 | 11.7103 | 213.4059 | 0.0297 | 0.1635
438 | 10.9555 | 222.1419 | 0.0294 | 0.1727
440 | 10.0805 | 232.034 | 0.0291 | 0.1856
442 | 9.0271 | 243.8872 | 0.0288 | 0.2044
444 | 7.8037 | 259.6358 | 0.0286 | 0.2329
446 | 6.4412 | 279.671 | 0.0283 | 0.277
448 | 5.2683 | 309.4992 | 0.0281 | 0.3382
450 | 4.6016 | 350.8814 | 0.0278 | 0.377
452 | 5.1851 | 32.8794 | 0.0275 | 0.3365
454 | 6.3875 | 63.7728 | 0.0273 | 0.2711
456 | 7.6621 | 85.045 | 0.027 | 0.2242
458 | 8.8502 | 101.0581 | 0.0268 | 0.1943
460 | 9.825 | 112.9696 | 0.0266 | 0.1748
462 | 10.4666 | 122.9498 | 0.0263 | 0.1612
464 | 11.1338 | 131.7365 | 0.0261 | 0.1512
466 | 11.6184 | 138.9776 | 0.0258 | 0.1437
468 | 12.0133 | 145.7355 | 0.0256 | 0.1378
470 | 12.4155 | 151.7412 | 0.0254 | 0.1333
472 | 12.628 | 157.7144 | 0.0251 | 0.1297
474 | 12.775 | 163.1394 | 0.0249 | 0.127
476 | 12.887 | 168.7128 | 0.0247 | 0.125
478 | 12.8914 | 174.268 | 0.0245 | 0.1237
480 | 12.8501 | 179.3103 | 0.0242 | 0.123
482 | 12.7296 | 184.5696 | 0.024 | 0.1228
484 | 12.5682 | 189.8334 | 0.0238 | 0.1233
486 | 12.3436 | 195.3515 | 0.0236 | 0.1243
488 | 12.0781 | 200.723 | 0.0234 | 0.126
490 | 11.7397 | 206.0098 | 0.0232 | 0.1283
492 | 11.3013 | 211.929 | 0.023 | 0.1314
494 | 10.8663 | 218.1889 | 0.0228 | 0.1354
496 | 10.3541 | 224.9507 | 0.0226 | 0.1404
498 | 9.8417 | 232.147 | 0.0224 | 0.1468
500 | 9.2194 | 240.1987 | 0.0222 | 0.155
502 | 8.4866 | 249.6312 | 0.022 | 0.1656
504 | 7.7264 | 261.0621 | 0.0218 | 0.1796
506 | 6.9489 | 274.6676 | 0.0216 | 0.1979
508 | 6.1675 | 291.8795 | 0.0215 | 0.221
510 | 5.4386 | 313.5551 | 0.0213 | 0.2462
512 | 5.0999 | 338.9319 | 0.0211 | 0.2638
514 | 5.0495 | 7.0479 | 0.0209 | 0.2612
516 | 5.4964 | 32.9026 | 0.0207 | 0.2391
518 | 6.1367 | 53.9845 | 0.0206 | 0.2112
520 | 6.9659 | 71.4979 | 0.0204 | 0.1866
522 | 7.7029 | 85.4367 | 0.0202 | 0.1674
524 | 8.4118 | 96.6891 | 0.0201 | 0.1528
526 | 8.9795 | 106.0901 | 0.0199 | 0.1417
528 | 9.5422 | 113.9612 | 0.0198 | 0.1331
530 | 9.9752 | 121.3538 | 0.0196 | 0.1262
532 | 10.384 | 127.4332 | 0.0195 | 0.1205
534 | 10.7749 | 133.1058 | 0.0193 | 0.1159
536 | 11.0483 | 138.2772 | 0.0192 | 0.112
538 | 11.3068 | 143.1634 | 0.019 | 0.1086
540 | 11.5387 | 147.8519 | 0.0189 | 0.1058
542 | 11.7131 | 152.2389 | 0.0187 | 0.1035
544 | 11.8996 | 156.4621 | 0.0186 | 0.1015
546 | 11.983 | 160.7184 | 0.0185 | 0.0998
548 | 12.1054 | 164.6476 | 0.0183 | 0.0984
550 | 12.1597 | 168.414 | 0.0182 | 0.0973
552 | 12.1719 | 172.274 | 0.0181 | 0.0964
554 | 12.1688 | 176.1332 | 0.0179 | 0.0958
556 | 12.1484 | 179.9443 | 0.0178 | 0.0954
558 | 12.0932 | 183.7739 | 0.0177 | 0.0952
560 | 11.9722 | 187.4429 | 0.0176 | 0.0952
562 | 11.8675 | 191.2065 | 0.0175 | 0.0955
564 | 11.7408 | 194.9631 | 0.0174 | 0.0959
566 | 11.5382 | 198.499 | 0.0173 | 0.0966
568 | 11.3506 | 202.6558 | 0.0172 | 0.0976
570 | 11.1514 | 206.8027 | 0.017 | 0.0987
572 | 10.9034 | 210.7947 | 0.0169 | 0.1002
574 | 10.6366 | 214.9619 | 0.0168 | 0.1019
576 | 10.4043 | 219.4219 | 0.0168 | 0.1039
578 | 10.0441 | 223.991 | 0.0167 | 0.1063
580 | 9.7401 | 229.018 | 0.0166 | 0.1091
582 | 9.4295 | 234.1739 | 0.0165 | 0.1124
584 | 9.0638 | 239.7098 | 0.0164 | 0.1162
586 | 8.6248 | 246.2534 | 0.0163 | 0.1207
588 | 8.2223 | 252.9611 | 0.0162 | 0.1261
590 | 7.7934 | 260.4199 | 0.0162 | 0.1324
592 | 7.3246 | 269.2748 | 0.0161 | 0.1398
594 | 6.8466 | 278.76 | 0.016 | 0.1485
596 | 6.3666 | 289.7793 | 0.0159 | 0.1584
598 | 5.9482 | 303.0103 | 0.0159 | 0.1688
600 | 5.5961 | 317.7161 | 0.0158 | 0.1788
602 | 5.3713 | 333.7102 | 0.0157 | 0.1862
604 | 5.2661 | 351.2943 | 0.0157 | 0.1889
606 | 5.317 | 8.7149 | 0.0156 | 0.1859
608 | 5.5302 | 25.1998 | 0.0156 | 0.178
610 | 5.869 | 40.0598 | 0.0155 | 0.1674
612 | 6.298 | 53.4647 | 0.0155 | 0.1562
614 | 6.7234 | 64.6326 | 0.0154 | 0.1457
616 | 7.1851 | 75.0347 | 0.0154 | 0.1365
618 | 7.5987 | 84.3782 | 0.0153 | 0.1286
620 | 7.9944 | 91.9865 | 0.0153 | 0.1219
622 | 8.3696 | 98.8256 | 0.0153 | 0.1163
624 | 8.7579 | 104.9348 | 0.0152 | 0.1115
626 | 9.0349 | 110.5102 | 0.0152 | 0.1075
628 | 9.3311 | 115.6505 | 0.0152 | 0.104
630 | 9.5906 | 120.6793 | 0.0151 | 0.1011
632 | 9.8579 | 124.9571 | 0.0151 | 0.0985
634 | 10.0837 | 128.9484 | 0.0151 | 0.0962
636 | 10.2731 | 132.7868 | 0.0151 | 0.0942
638 | 10.463 | 136.4209 | 0.015 | 0.0925
640 | 10.6619 | 139.723 | 0.015 | 0.091
642 | 10.7917 | 143.1909 | 0.015 | 0.0897
644 | 10.9417 | 146.2144 | 0.015 | 0.0886
646 | 11.0443 | 149.2559 | 0.015 | 0.0876
648 | 11.228 | 152.2354 | 0.015 | 0.0867
650 | 11.2848 | 155.2048 | 0.015 | 0.086
652 | 11.3699 | 157.979 | 0.015 | 0.0854
654 | 11.437 | 160.6782 | 0.015 | 0.0849
656 | 11.4978 | 163.3868 | 0.015 | 0.0845
658 | 11.5308 | 166.0968 | 0.015 | 0.0842
660 | 11.5623 | 168.7016 | 0.015 | 0.084
662 | 11.6085 | 171.3296 | 0.015 | 0.0838
664 | 11.5833 | 173.9769 | 0.015 | 0.0838
666 | 11.6086 | 176.3821 | 0.015 | 0.0838
668 | 11.5466 | 179.0792 | 0.015 | 0.0839
670 | 11.5696 | 181.6174 | 0.015 | 0.0841
672 | 11.4921 | 184.1152 | 0.015 | 0.0844
674 | 11.4526 | 186.6431 | 0.015 | 0.0847
676 | 11.3893 | 189.1248 | 0.015 | 0.0851
678 | 11.3402 | 191.6105 | 0.015 | 0.0856
680 | 11.2263 | 194.0118 | 0.015 | 0.0862
682 | 11.1549 | 196.7596 | 0.015 | 0.0869
684 | 11.0351 | 199.2664 | 0.015 | 0.0876
686 | 10.9531 | 201.8653 | 0.015 | 0.0884
688 | 10.8562 | 204.5084 | 0.015 | 0.0893
690 | 10.6826 | 207.1563 | 0.015 | 0.0903
692 | 10.6021 | 209.8486 | 0.015 | 0.0914
694 | 10.4229 | 212.5421 | 0.015 | 0.0926
696 | 10.2958 | 215.2823 | 0.015 | 0.0939
698 | 10.1357 | 218.4219 | 0.015 | 0.0953
700 | 9.9855 | 221.2675 | 0.015 | 0.0968
702 | 9.7487 | 224.0535 | 0.015 | 0.0985
704 | 9.5933 | 227.2466 | 0.015 | 0.1003
706 | 9.4334 | 230.5708 | 0.015 | 0.1023
708 | 9.2031 | 233.9916 | 0.015 | 0.1044
710 | 9.0388 | 237.7122 | 0.015 | 0.1067
712 | 8.8087 | 241.4259 | 0.015 | 0.1092
714 | 8.5802 | 244.9124 | 0.015 | 0.112
716 | 8.3406 | 249.6618 | 0.015 | 0.115
718 | 8.102 | 253.8043 | 0.015 | 0.1183
720 | 7.832 | 258.6397 | 0.015 | 0.1219
722 | 7.5801 | 263.9865 | 0.015 | 0.1259
724 | 7.3341 | 269.3949 | 0.015 | 0.1302
726 | 7.0478 | 275.1651 | 0.015 | 0.1349
728 | 6.8256 | 281.8973 | 0.015 | 0.14
730 | 6.5792 | 288.7193 | 0.015 | 0.1453
732 | 6.3059 | 295.7344 | 0.015 | 0.1509
734 | 6.0902 | 304.2039 | 0.015 | 0.1566
736 | 5.8656 | 312.8402 | 0.015 | 0.1621
738 | 5.6905 | 321.9626 | 0.015 | 0.167
740 | 5.5531 | 331.5984 | 0.015 | 0.171
742 | 5.4675 | 341.748 | 0.015 | 0.1738
744 | 5.4146 | 352.1396 | 0.015 | 0.1749
746 | 5.4777 | 2.3649 | 0.015 | 0.1743
748 | 5.5244 | 12.3094 | 0.015 | 0.1721
750 | 5.663 | 22.726 | 0.015 | 0.1685
752 | 5.8003 | 31.6381 | 0.015 | 0.1639
754 | 5.9862 | 40.3586 | 0.015 | 0.1587
756 | 6.2041 | 48.4058 | 0.015 | 0.1533
758 | 6.4466 | 56.066 | 0.015 | 0.1479
760 | 6.7218 | 63.2839 | 0.015 | 0.1427
762 | 6.9158 | 69.6966 | 0.015 | 0.1379
764 | 7.1708 | 75.444 | 0.015 | 0.1333
766 | 7.4132 | 81.1334 | 0.015 | 0.1292
768 | 7.6209 | 86.0559 | 0.015 | 0.1254
770 | 7.8275 | 90.8574 | 0.015 | 0.122
772 | 8.0459 | 95.3741 | 0.015 | 0.1189
774 | 8.2194 | 99.5757 | 0.015 | 0.1161
776 | 8.4415 | 103.3995 | 0.015 | 0.1135
778 | 8.6273 | 107.0144 | 0.015 | 0.1112
780 | 8.8244 | 110.2517 | 0.015 | 0.109
782 | 8.9733 | 113.6318 | 0.015 | 0.1071
784 | 9.1389 | 116.6459 | 0.015 | 0.1053
786 | 9.2801 | 119.6026 | 0.015 | 0.1037
788 | 9.4372 | 122.6341 | 0.015 | 0.1022
790 | 9.5597 | 125.0634 | 0.015 | 0.1008
792 | 9.7227 | 127.5214 | 0.015 | 0.0995
794 | 9.8306 | 130.1564 | 0.015 | 0.0983
796 | 9.9181 | 132.4222 | 0.015 | 0.0973
798 | 10.0527 | 134.7344 | 0.015 | 0.0962
800 | 10.1434 | 136.8585 | 0.015 | 0.0953

## Условия
Образец | WO₃ на BK7, 60° (350–800 нм)
Материал плёнки (априори) | WO3 (тонкая плёнка; край поглощения в диапазоне)
Модель дисперсии | Тауц–Лоренц + УФ-полюс, ε∞ = 1 (физически допустимая, КК-согласованная)
Справочные параметры | A = 57.22, E0 = 4.41 эВ, C = 1.20 эВ, Eg = 3.26 эВ, A_uv = 311.01 эВ², E_uv = 13.0 эВ
Подложка | Стекло BK7 (Зельмейер Schott); задней стороны нет (полубесконечная)
Задняя сторона подложки | нет (зачернена / матирована / отсечена)
Угол падения, град | 60
Толщина (номинал), нм | 850
Неопределённость толщины, % | ±5
Диапазон длин волн, нм | 350 – 800, шаг 2
Спектральная полоса прибора, нм (FWHM) | 1.2
Шумовая модель | столбцы σΨ, σΔ — повторяемость прибора (σΔ растёт при Ψ → 0)
Прибор | RCE-эллипсометр с ПЗС, все длины волн одновременно; Δ в диапазоне 0–360°; конвенция N = n − ik (Аззам–Башара)
Возможные дефекты | неоднородность по глубине (линейный градиент n), шероховатость поверхности (EMA-слой Бруггемана 50/50), поглощение (хвост ниже края: второй осциллятор Тауца–Лоренца с теми же E0, C и порогом E_t = 1.2 эВ; размер — k хвоста при 400 нм)
Назначение | тестовый файл для приложения: опорный фит однородной плёнки → ИИ по остатку → окончательный фит; истинные параметры — в answer_key.xlsx