## Спектр
λ, нм | Ψ, град | Δ, град | σΨ, град | σΔ, град
400 | 15.6366 | 355.0431 | 0.035 | 0.1486
402 | 15.6479 | 8.1488 | 0.0347 | 0.1466
404 | 15.3724 | 21.9282 | 0.0344 | 0.1479
406 | 14.8119 | 38.5077 | 0.0341 | 0.151
408 | 14.3336 | 57.4934 | 0.0337 | 0.1543
410 | 13.9558 | 76.7421 | 0.0334 | 0.1569
412 | 13.6743 | 94.8437 | 0.0331 | 0.1586
414 | 13.4306 | 111.5708 | 0.0328 | 0.1595
416 | 13.2064 | 126.5888 | 0.0325 | 0.1597
418 | 13.2257 | 140.2678 | 0.0322 | 0.1595
420 | 13.1161 | 153.2118 | 0.0319 | 0.1591
422 | 12.9982 | 165.7142 | 0.0316 | 0.1586
424 | 12.9699 | 178.4783 | 0.0313 | 0.158
426 | 12.9109 | 190.8924 | 0.0311 | 0.1572
428 | 12.8615 | 203.7433 | 0.0308 | 0.1563
430 | 12.8009 | 217.1224 | 0.0305 | 0.155
432 | 12.8417 | 230.8366 | 0.0302 | 0.1534
434 | 12.8844 | 245.8416 | 0.0299 | 0.1511
436 | 13.032 | 262.0507 | 0.0297 | 0.1482
438 | 13.2993 | 278.9608 | 0.0294 | 0.1444
440 | 13.6546 | 295.4674 | 0.0291 | 0.1397
442 | 14.0767 | 311.9043 | 0.0288 | 0.1345
444 | 14.5974 | 326.6136 | 0.0286 | 0.1289
446 | 15.0687 | 338.7673 | 0.0283 | 0.1237
448 | 15.5554 | 349.2983 | 0.0281 | 0.1194
450 | 15.8057 | 358.8702 | 0.0278 | 0.1167
452 | 15.758 | 8.2803 | 0.0275 | 0.1158
454 | 15.5175 | 18.2539 | 0.0273 | 0.1164
456 | 15.1782 | 29.5284 | 0.027 | 0.118
458 | 14.7104 | 42.0746 | 0.0268 | 0.1201
460 | 14.2512 | 55.4515 | 0.0266 | 0.1222
462 | 13.9176 | 69.4181 | 0.0263 | 0.124
464 | 13.6203 | 83.2722 | 0.0261 | 0.1254
466 | 13.4042 | 96.4441 | 0.0258 | 0.1263
468 | 13.157 | 108.7127 | 0.0256 | 0.1269
470 | 13.0363 | 120.3197 | 0.0254 | 0.1272
472 | 12.872 | 131.2565 | 0.0251 | 0.1272
474 | 12.7978 | 141.801 | 0.0249 | 0.1271
476 | 12.6677 | 152.0848 | 0.0247 | 0.1267
478 | 12.6452 | 161.9558 | 0.0245 | 0.1263
480 | 12.5503 | 171.5384 | 0.0242 | 0.1257
482 | 12.5333 | 181.3974 | 0.024 | 0.125
484 | 12.4761 | 191.1522 | 0.0238 | 0.1242
486 | 12.421 | 200.8149 | 0.0236 | 0.1232
488 | 12.4865 | 211.0566 | 0.0234 | 0.1221
490 | 12.4762 | 221.5446 | 0.0232 | 0.1208
492 | 12.5349 | 232.1545 | 0.023 | 0.1192
494 | 12.6071 | 243.2373 | 0.0228 | 0.1174
496 | 12.7254 | 254.7244 | 0.0226 | 0.1154
498 | 12.9245 | 266.6548 | 0.0224 | 0.113
500 | 13.1353 | 278.6043 | 0.0222 | 0.1103
502 | 13.3904 | 291.0251 | 0.022 | 0.1073
504 | 13.7202 | 302.7731 | 0.0218 | 0.1041
506 | 14.0817 | 313.6726 | 0.0216 | 0.1007
508 | 14.5042 | 323.9829 | 0.0215 | 0.0973
510 | 14.9144 | 333.1663 | 0.0213 | 0.0941
512 | 15.3264 | 341.2383 | 0.0211 | 0.0911
514 | 15.6082 | 348.7102 | 0.0209 | 0.0887
516 | 15.8518 | 355.3823 | 0.0207 | 0.0868
518 | 15.9248 | 1.9972 | 0.0206 | 0.0857
520 | 15.9081 | 8.4306 | 0.0204 | 0.0853
522 | 15.6654 | 15.1556 | 0.0202 | 0.0856
524 | 15.4092 | 22.5001 | 0.0201 | 0.0862
526 | 15.0577 | 30.61 | 0.0199 | 0.0872
528 | 14.7276 | 39.1269 | 0.0198 | 0.0884
530 | 14.3824 | 48.381 | 0.0196 | 0.0896
532 | 14.0648 | 57.797 | 0.0195 | 0.0907
534 | 13.7715 | 67.5189 | 0.0193 | 0.0917
536 | 13.5776 | 77.2408 | 0.0192 | 0.0926
538 | 13.3336 | 86.7051 | 0.019 | 0.0933
540 | 13.1234 | 95.7713 | 0.0189 | 0.0939
542 | 12.956 | 104.6272 | 0.0187 | 0.0943
544 | 12.8196 | 113.3265 | 0.0186 | 0.0946
546 | 12.6878 | 121.6821 | 0.0185 | 0.0948
548 | 12.5961 | 129.8282 | 0.0183 | 0.0949
550 | 12.522 | 137.4844 | 0.0182 | 0.0949
552 | 12.4083 | 145.148 | 0.0181 | 0.0948
554 | 12.3485 | 152.8087 | 0.0179 | 0.0946
556 | 12.3042 | 160.1675 | 0.0178 | 0.0944
558 | 12.2141 | 167.3375 | 0.0177 | 0.0941
560 | 12.2091 | 174.6436 | 0.0176 | 0.0937
562 | 12.2002 | 181.9321 | 0.0175 | 0.0933
564 | 12.1577 | 188.9842 | 0.0174 | 0.0928
566 | 12.1454 | 196.5602 | 0.0173 | 0.0923
568 | 12.1619 | 203.8685 | 0.0172 | 0.0917
570 | 12.1468 | 211.1815 | 0.017 | 0.091
572 | 12.2227 | 218.7814 | 0.0169 | 0.0902
574 | 12.2889 | 226.4464 | 0.0168 | 0.0894
576 | 12.3151 | 234.1998 | 0.0168 | 0.0884
578 | 12.3936 | 242.3551 | 0.0167 | 0.0874
580 | 12.4792 | 250.2681 | 0.0166 | 0.0863
582 | 12.6412 | 258.2665 | 0.0165 | 0.0851
584 | 12.7821 | 266.6542 | 0.0164 | 0.0837
586 | 12.9348 | 274.8399 | 0.0163 | 0.0823
588 | 13.1016 | 283.0723 | 0.0162 | 0.0808
590 | 13.3299 | 291.1125 | 0.0162 | 0.0793
592 | 13.6007 | 299.2164 | 0.0161 | 0.0776
594 | 13.8166 | 307.0584 | 0.016 | 0.0759
596 | 14.0923 | 314.2278 | 0.0159 | 0.0742
598 | 14.4028 | 321.1044 | 0.0159 | 0.0725
600 | 14.7022 | 327.5383 | 0.0158 | 0.0709
602 | 14.9639 | 333.486 | 0.0157 | 0.0693
604 | 15.2854 | 339.0973 | 0.0157 | 0.0679
606 | 15.5434 | 344.2392 | 0.0156 | 0.0666
608 | 15.7554 | 348.9192 | 0.0156 | 0.0656
610 | 15.9043 | 353.4329 | 0.0155 | 0.0647
612 | 16.0145 | 357.856 | 0.0155 | 0.0642
614 | 16.058 | 2.193 | 0.0154 | 0.0639
616 | 16.0138 | 6.4537 | 0.0154 | 0.0638
618 | 15.8778 | 10.8688 | 0.0153 | 0.064
620 | 15.7396 | 15.5963 | 0.0153 | 0.0644
622 | 15.5296 | 20.3362 | 0.0153 | 0.065
624 | 15.3222 | 25.268 | 0.0152 | 0.0658
626 | 15.0541 | 30.6254 | 0.0152 | 0.0666
628 | 14.8048 | 36.2096 | 0.0152 | 0.0675
630 | 14.5617 | 41.995 | 0.0151 | 0.0684
632 | 14.2935 | 48.2364 | 0.0151 | 0.0694
634 | 14.0807 | 54.3535 | 0.0151 | 0.0703
636 | 13.8432 | 60.7907 | 0.0151 | 0.0713
638 | 13.6596 | 67.1644 | 0.015 | 0.0722
640 | 13.4806 | 73.3513 | 0.015 | 0.0731
642 | 13.3081 | 79.8246 | 0.015 | 0.0739
644 | 13.1013 | 86.2252 | 0.015 | 0.0747
646 | 12.9841 | 92.1891 | 0.015 | 0.0754
648 | 12.8266 | 98.3179 | 0.015 | 0.0761
650 | 12.7437 | 104.2872 | 0.015 | 0.0768
652 | 12.6205 | 110.0921 | 0.015 | 0.0775
654 | 12.5296 | 115.8523 | 0.015 | 0.078
656 | 12.4558 | 121.6313 | 0.015 | 0.0786
658 | 12.3488 | 127.0498 | 0.015 | 0.0791
660 | 12.2891 | 132.5938 | 0.015 | 0.0795
662 | 12.204 | 137.9121 | 0.015 | 0.0799
664 | 12.1609 | 143.1801 | 0.015 | 0.0803
666 | 12.1383 | 148.3843 | 0.015 | 0.0806
668 | 12.0477 | 153.6933 | 0.015 | 0.0809
670 | 11.991 | 158.9509 | 0.015 | 0.0811
672 | 11.9628 | 163.9357 | 0.015 | 0.0813
674 | 11.9639 | 169.0224 | 0.015 | 0.0815
676 | 11.9391 | 174.1858 | 0.015 | 0.0817
678 | 11.9034 | 179.2592 | 0.015 | 0.0818
680 | 11.9042 | 184.1478 | 0.015 | 0.0818
682 | 11.871 | 189.3315 | 0.015 | 0.0819
684 | 11.8901 | 194.423 | 0.015 | 0.0819
686 | 11.9126 | 199.3242 | 0.015 | 0.0818
688 | 11.9162 | 204.4728 | 0.015 | 0.0817
690 | 11.9761 | 209.5888 | 0.015 | 0.0816
692 | 11.996 | 214.7938 | 0.015 | 0.0814
694 | 11.9994 | 219.8942 | 0.015 | 0.0812
696 | 12.0209 | 225.0767 | 0.015 | 0.081
698 | 12.0683 | 230.1246 | 0.015 | 0.0807
700 | 12.1313 | 235.2638 | 0.015 | 0.0803
702 | 12.1826 | 240.4205 | 0.015 | 0.0799
704 | 12.2839 | 245.8552 | 0.015 | 0.0795
706 | 12.3301 | 251.1368 | 0.015 | 0.079
708 | 12.4272 | 256.4772 | 0.015 | 0.0785
710 | 12.5306 | 261.7538 | 0.015 | 0.078
712 | 12.6372 | 267.1195 | 0.015 | 0.0774
714 | 12.7602 | 272.38 | 0.015 | 0.0767
716 | 12.872 | 277.7313 | 0.015 | 0.076
718 | 12.9948 | 282.8313 | 0.015 | 0.0753
720 | 13.1663 | 288.1233 | 0.015 | 0.0745
722 | 13.3332 | 293.1893 | 0.015 | 0.0737
724 | 13.4681 | 298.1369 | 0.015 | 0.0729
726 | 13.621 | 302.9756 | 0.015 | 0.0721
728 | 13.8197 | 307.734 | 0.015 | 0.0712
730 | 13.9967 | 312.195 | 0.015 | 0.0703
732 | 14.1987 | 316.6473 | 0.015 | 0.0695
734 | 14.3984 | 320.9952 | 0.015 | 0.0686
736 | 14.583 | 325.1663 | 0.015 | 0.0677
738 | 14.8008 | 328.8802 | 0.015 | 0.0669
740 | 15.0396 | 332.5557 | 0.015 | 0.0661
742 | 15.1957 | 336.1341 | 0.015 | 0.0653
744 | 15.3839 | 339.5731 | 0.015 | 0.0646
746 | 15.5598 | 342.65 | 0.015 | 0.0639
748 | 15.6797 | 345.7799 | 0.015 | 0.0634
750 | 15.8414 | 348.8106 | 0.015 | 0.0629
752 | 15.9583 | 351.5973 | 0.015 | 0.0625
754 | 16.0741 | 354.331 | 0.015 | 0.0622
756 | 16.1 | 357.0151 | 0.015 | 0.0619
758 | 16.1573 | 359.728 | 0.015 | 0.0618
760 | 16.1398 | 2.4546 | 0.015 | 0.0618
762 | 16.1038 | 5.1048 | 0.015 | 0.0619
764 | 16.0869 | 7.7766 | 0.015 | 0.0621
766 | 16.0271 | 10.5649 | 0.015 | 0.0624
768 | 15.9053 | 13.3246 | 0.015 | 0.0627
770 | 15.7887 | 16.2275 | 0.015 | 0.0631
772 | 15.6425 | 19.1007 | 0.015 | 0.0636
774 | 15.5132 | 22.0361 | 0.015 | 0.0642
776 | 15.3492 | 25.0778 | 0.015 | 0.0648
778 | 15.1515 | 28.567 | 0.015 | 0.0654
780 | 14.9877 | 31.6343 | 0.015 | 0.066
782 | 14.8455 | 35.0818 | 0.015 | 0.0667
784 | 14.6474 | 38.5602 | 0.015 | 0.0674
786 | 14.5204 | 42.2491 | 0.015 | 0.0681
788 | 14.375 | 45.756 | 0.015 | 0.0688
790 | 14.2042 | 49.427 | 0.015 | 0.0695
792 | 14.0457 | 53.3285 | 0.015 | 0.0702
794 | 13.9175 | 57.0082 | 0.015 | 0.0709
796 | 13.7535 | 60.8505 | 0.015 | 0.0716
798 | 13.6349 | 64.7818 | 0.015 | 0.0722
800 | 13.4411 | 68.7065 | 0.015 | 0.0729

## Условия
Образец | ZrO₂ на плавленом кварце 1 мм с задней стороной, 65°
Материал плёнки (априори) | ZrO2 (аморфный)
Модель дисперсии | Тауц–Лоренц + УФ-полюс, ε∞ = 1 (физически допустимая, КК-согласованная)
Справочные параметры | A = 449.00, E0 = 5.95 эВ, C = 3.00 эВ, Eg = 5.00 эВ, A_uv = 28.74 эВ², E_uv = 13.0 эВ
Подложка | Плавленый кварц (Malitson 1965); плоскопараллельная, толщина 1 мм
Задняя сторона подложки | учитывается: доля отражённого задней гранью света, попадающего в детектор, 0.95 ± 0.02 (независимое измерение по голой подложке; в фите не варьируется)
Угол падения, град | 65
Толщина (номинал), нм | 800
Неопределённость толщины, % | ±5
Диапазон длин волн, нм | 400 – 800, шаг 2
Спектральная полоса прибора, нм (FWHM) | 1
Шумовая модель | столбцы σΨ, σΔ — повторяемость прибора (σΔ растёт при Ψ → 0)
Прибор | RCE-эллипсометр с ПЗС, все длины волн одновременно; Δ в диапазоне 0–360°; конвенция N = n − ik (Аззам–Башара)
Возможные дефекты | неоднородность по глубине (линейный градиент n), шероховатость поверхности (EMA-слой Бруггемана 50/50), поглощение (хвост ниже края: второй осциллятор Тауца–Лоренца с теми же E0, C и порогом E_t = 1.2 эВ; размер — k хвоста при 400 нм)
Назначение | тестовый файл для приложения: опорный фит однородной плёнки → ИИ по остатку → окончательный фит; истинные параметры — в answer_key.xlsx