## Истина
Файл | Образец | d, нм | Градиент δ, % (n растёт к поверхности > 0) | EMA-слой шероховатости, нм | Поглощение: k хвоста при 400 нм, ×10⁻³ | Задняя сторона: истинная доля (задано ± неопр.) | Фактический угол, град | Полоса, нм | Сдвиг шкалы λ, нм | A | E0, эВ | C, эВ | Eg, эВ | A_uv | A_k хвоста, эВ | n(450) | n(550) | n(650) | n(750) | k(450) | k(550)
01_TiO2_on_BK7_65deg.xlsx | TiO₂ на BK7, 65° | 1017.3 | -0.8 | 2.2 | 0 | нет | 65.02 | 1.2 | 0.06 | 261.97 | 4.04 | 1.82 | 3.37 | 131.46 | 0 | 2.4249 | 2.3248 | 2.2784 | 2.2522 | 0 | 0
02_Ta2O5_on_fused_silica_60deg.xlsx | Ta₂O₅ на плавленом кварце, 60° | 862.4 | 0 | 1.6 | 0 | нет | 59.98 | 1 | -0.04 | 311.7 | 5.25 | 2.7 | 4.15 | 11.33 | 0 | 2.1832 | 2.1285 | 2.1004 | 2.0838 | 0 | 0
03_Nb2O5_on_BK7_60deg.xlsx | Nb₂O₅ на BK7, 60° | 1188 | 1.2 | 0 | 0 | нет | 60.03 | 1.4 | 0.03 | 317.99 | 4.72 | 2.25 | 3.78 | 66.31 | 0 | 2.4002 | 2.3235 | 2.2854 | 2.2632 | 0 | 0
04_Si3N4_on_Si_70deg.xlsx | Si₃N₄ на кремнии, 70° | 612.5 | 0 | 0 | 0 | нет | 70.01 | 1 | -0.02 | 161.21 | 7.1 | 3.5 | 4.7 | 101.24 | 0 | 2.0077 | 1.9807 | 1.9662 | 1.9574 | 0 | 0
05_HfO2_on_Si_65deg.xlsx | HfO₂ на кремнии, 65° | 933 | 0.5 | 0.9 | 0 | нет | 64.99 | 1.2 | 0.05 | 391.02 | 6.15 | 2.85 | 5.16 | 17.49 | 0 | 2.0024 | 1.9724 | 1.9563 | 1.9466 | 0 | 0
06_SiNx_on_fused_silica_65deg.xlsx | SiNₓ:H (обогащённый Si) на плавленом кварце, 65° | 712.6 | 0 | 0 | 2.5 | нет | 65.02 | 1.1 | 0.03 | 53.6 | 7.42 | 3.3 | 2.14 | 76.97 | 1.0222 | 2.2725 | 2.2081 | 2.1747 | 2.1566 | 0.01905 | 0.00177
07_WO3_on_BK7_60deg.xlsx | WO₃ на BK7, 60° (350–800 нм) | 838.2 | 0 | 1.5 | 2 | нет | 60.02 | 1.2 | 0.04 | 58.36 | 4.45 | 1.24 | 3.23 | 304.79 | 0.1575 | 2.0713 | 2.0176 | 1.9925 | 1.9784 | 0.00115 | 0.00047
08_CeO2_on_Si_65deg.xlsx | CeO₂ на кремнии, 65° | 887.5 | -1 | 0 | 1.2 | нет | 65.03 | 1 | 0.05 | 66.89 | 3.94 | 0.91 | 2.79 | 406.29 | 0.0667 | 2.4354 | 2.3186 | 2.2719 | 2.247 | 0.00062 | 0.00022
09_ZrO2_on_fused_silica_1mm_backside_65deg.xlsx | ZrO₂ на плавленом кварце 1 мм с задней стороной, 65° | 780.4 | -0.6 | 1 | 0 | 0.960 (0.95 ± 0.02) | 65.01 | 1 | -0.03 | 455.73 | 5.98 | 3.04 | 4.96 | 29.6 | 0 | 2.2129 | 2.1761 | 2.1564 | 2.1446 | 0 | 0
Примечание | Дисперсия каждой плёнки отличается от справочной (силы осцилляторов, E0, C, Eg), как у реального образца; угол отличается от номинального на 0.01–0.03°; дрейф и шум добавлены. Поглощение задаётся хвостом ниже края (второй осциллятор Тауца–Лоренца с теми же E0, C, порог E_t = 1.2 эВ, сила A_k); k(450), k(550) — полный k плёнки (край материала + хвост); у образцов 01–05 хвоста нет. Задняя сторона подложки (образец 09): пучки, отражённые задней гранью плоскопараллельной подложки, складываются с передним некогерентно; доля собранного света задана из независимого измерения и не фитируется.